## Данные
№ заказа | Клиент | Дата | Смена | № рулона | № Линии | Марка пленки | Цвет | Ширина, мм | Толщина номинал, мкм | Толщина min, мкм | Толщина max, мкм | Ширина ФАКТ | Прочность, MPa MD | Прочность, MPa TD | ε, % MD | ε, % TD | Трение, μS | Трение, μD | Светопропускание, % | Прочность сварного шва, MPa | Активация, дин | Соответствие НТД | Разнотолщинность, % | Год
3787 | Хоупак | 2023-01-09 | 1 | 2 | KS-1 | З | прозрачный | 880 | 40 | 36 | 44 | +5/-0 | 21 | 17.8 | 257 | 622 | 0.2 | 0.2 |  |  | 38 |  | 10%
3893 | Таурас-Пласт | 2023-01-09 | 2 | 2 | KS-1 | МЖ | прозрачный | 830 | 40 | 36 | 43 | +5/-0 | 21.6 | 19.3 | 258 | 660 | 0.2 | 0.2 |  |  | 38 |  | 8.75%
3532 | ПОЛИТАЙП | 2023-01-09 | 4 | 2 | KS-1 | СП | прозрачный | 820 | 60 | 55 | 65 | +5/-0 | 22.6 | 19 | 500 | 630 | 0.2 | 0.2 |  |  | 38 |  | 8.333%
3836 | ТиКО-ПЛАСТИК | 2023-01-09 | 4 | 2 | KS-1 | СП | прозрачный | 820 | 65 | 60 | 70 | +5/-0 | 22.4 | 19.5 | 578 | 644 | 0.2 | 0.2 |  |  | 38 |  | 7.692%
3940 | ТиКО-ПЛАСТИК | 2023-01-09 | 3 | 2 | KS-1 | СП | прозрачный | 840 | 60 | 56 | 65 | +5/-0 | 22 | 19.2 | 510 | 633 | 0.2 | 0.2 |  |  | 38 |  | 7.5%
3369 | ДЗГУ | 2023-01-09 | 2 | 2 | Tecom | З | прозрачный | 1140 | 50 | 46 | 54 | +5/-0 | 22.2 | 17.7 | 300 | 403 | 0.2 | 0.2 |  |  | 38 |  | 8%
3535 | ДЗГУ | 2023-01-09 | 3 | 2 | Tecom | З | прозрачный | 1020 | 50 | 46 | 54 | +5/-0 | 20.7 | 17.8 | 413 | 605 | 0.2 | 0.2 |  |  | 38 |  | 8%
3533 | ДЗГУ | 2023-01-09 | 1 | 2 | KS-2 | З | прозрачный | 1220 | 50 | 46 | 54 | +5/-0 | 22 | 20.1 | 377 | 770 | 0.2 | 0.2 |  |  | 38 |  | 8%
3910 | Таурас-Пласт | 2023-01-09 | 2 | 2 | KS-1 | МЖ | прозрачный | 830 | 40 | 36 | 42 | +5/-0 | 21.6 | 19.3 | 258 | 660 | 0.2 | 0.2 |  |  | 38 |  | 7.5%
3367 | ДЗГУ | 2023-01-09 | 1 | 2 | Tecom | З | прозрачный | 1100 | 40 | 36 | 43 | +5/-0 | 23 | 19.2 | 327 | 720 | 0.2 | 0.2 |  |  | 38 |  | 8.75%
87. |  | 2023-01-09 | 1 | 2 | KS-1 | СП | прозрачный | 900 | 60 | 56 | 64 | +5/-0 | 21.6 | 18 | 370 | 645 | 0.2 | 0.2 |  |  | 38 |  | 6.667%
3945 | ТиКО-ПЛАСТИК | 2023-01-09 | 1 | 2 | KS-1 | СП | прозрачный | 910 | 60 | 55 | 65 | +5/-0 | 21.2 | 16.7 | 384 | 610 | 0.2 | 0.2 |  |  | 38 |  | 8.333%
3379 | ДЗГУ | 2023-01-10 | 4 | 2 | KS-2 | З | прозрачный | 1280 | 40 | 37 | 44 | +5/-0 | 22.9 | 17.7 | 279 | 578 | 0.2 | 0.2 |  |  | 38 |  | 8.75%
77. |  | 2023-01-11 | 4 | 2 | KS-2 | СП | прозрачный | 1220 | 45 | 41 | 49 | +5/-0 | 22 | 18.1 | 326 | 745 | 0.2 | 0.2 |  |  | 38 |  | 8.889%
70. |  | 2023-01-11 | 1 | 2 | Tecom | ПП | прозрачный | 860 | 60 | 55 | 65 | +5/-0 | 32.8 | 31.2 | 627 | 817 |  |  |  |  | 38 |  | 8.333%
76. |  | 2023-01-11 | 3 | 2 | KS-2 | СП | прозрачный | 1320 | 45 | 41 | 49 | +5/-0 | 19.5 | 16.3 | 276 | 641 | 0.2 | 0.2 |  |  | 38 |  | 8.889%
3892 | Таурас-Пласт | 2023-01-11 | 3 | 2 | Tecom | МЖ | прозрачный | 1180 | 100 | 92 | 108 | +5/-0 | 21.4 | 20.8 | 666 | 780 | 0.2 | 0.2 |  |  | 38 |  | 8%
3881 | Таурас-Пласт | 2023-01-12 | 4 | 2 | KS-1 | СП | прозрачный | 970 | 40 | 36 | 44 | +5/-0 | 21.6 | 17.6 | 287 | 569 | 0.2 | 0.2 |  |  | 38 |  | 10%
3879 | Таурас-Пласт | 2023-01-12 | 3 | 2 | KS-1 | СП | прозрачный | 930 | 50 | 46 | 54 | +5/-0 | 21.4 | 17.7 | 380 | 578 | 0.2 | 0.17 |  |  | 38 |  | 8%
3788 | Хоупак | 2023-01-12 | 4 | 4 | Tecom | З | прозрачный | 570 | 40 | 36 | 43 | +5/-0 | 20.8 | 17.9 | 264 | 670 | 0.2 | 0.2 |  |  | 38 |  | 8.75%
3919 | Таурас-Пласт | 2023-01-12 | 4 | 4 | Tecom | МЖ | прозрачный | 570 | 50 | 46 | 54 | +5/-0 | 22 | 21 | 401 | 773 | 0.2 | 0.17 |  |  | 38 |  | 8%
36.. | ТиКО-ПЛАСТИК | 2023-01-13 | 3 | 2 | Tecom | З | прозрачный | 1172 | 110 | 102 | 118 | +5/-0 | 20 | 19.8 | 689 | 815 | 0.2 | 0.2 |  |  | 38 |  | 7.273%
3853 | УПак-Маркет | 2023-01-13 | 4 | 4 | KS-2 | СП | прозрачный | 660 | 40 | 36 | 44 | +5/-0 | 21.6 | 16.9 | 325 | 520 | 0.2 | 0.17 |  |  | 38 |  | 10%
3909 | Таурас-Пласт | 2023-01-13 | 3 | 4 | Tecom | МЖ | прозрачный | 520 | 85 | 80 | 95 | +5/-0 | 21 | 20 | 538 | 761 | 0.2 | 0.2 |  |  | 38 |  | 8.824%
3882 | Таурас-Пласт | 2023-01-16 | 4 | 4 | KS-2 | СП | прозрачный | 730 | 50 | 46 | 54 | +5/-0 | 22.2 | 20 | 320 | 560 | 0.2 | 0.2 |  |  | 38 |  | 8%
3921 | Таурас-Пласт | 2023-01-16 | 2 | 2 | Tecom | МЖ | прозрачный | 870 | 80 | 74 | 86 | +5/-0 | 21.2 | 20 | 510 | 760 | 0.2 | 0.2 |  |  | 38 |  | 7.5%
3929 | Таурас-Пласт | 2023-01-16 | 3 | 4 | Tecom | З | прозрачный | 480 | 60 | 55 | 65 | +5/-0 | 18.7 | 17 | 278 | 430 | 0.2 | 0.2 |  |  | 38 |  | 8.333%
3923 | Таурас-Пласт | 2023-01-16 | 3 | 4 | KS-2 | МЖ | прозрачный | 610 | 100 | 92 | 108 | +5/-0 | 21.8 | 20.6 | 530 | 760 | 0.2 | 0.2 |  |  | 38 |  | 8%
3898 | Таурас-Пласт | 2023-01-16 | 2 | 4 | KS-2 | МЖ | прозрачный | 610 | 80 | 74 | 86 | +5/-0 | 21 | 20.1 | 503 | 680 | 0.2 | 0.2 |  |  | 38 |  | 7.5%
3888 | Таурас-Пласт | 2023-01-16 | 2 | 4 | KS-2 | СП | прозрачный | 610 | 50 | 46 | 54 | +5/-0 | 18.3 | 17.7 | 300 | 400 | 0.2 | 0.2 |  |  | 38 |  | 8%
3891 | Таурас-Пласт | 2023-01-16 | 4 | 4 | KS-2 | СП | прозрачный | 760 | 40 | 36 | 44 | +5/-0 | 22 | 17.9 | 260 | 370 | 0.2 | 0.2 |  |  | 38 |  | 10%
3880 | Таурас-Пласт | 2023-01-16 | 3 | 4 | KS-2 | СП | прозрачный | 790 | 40 | 36 | 44 | +5/-0 | 21.6 | 18.1 | 300 | 560 | 0.2 | 0.2 |  |  | 38 |  | 10%
3925 | Таурас-Пласт | 2023-01-16 | 3 | 4 | Tecom | МЖ | прозрачный | 520 | 90 | 82 | 97 | +5/-0 | 21.8 | 20.4 | 600 | 740 | 0.2 | 0.2 |  |  | 38 |  | 8.333%
3928 | Таурас-Пласт | 2023-01-16 | 2 | 2 | Tecom | МЖ | прозрачный | 960 | 120 | 110 | 128 | +5/-0 | 22.6 | 20.8 | 650 | 780 | 0.2 | 0.2 |  |  | 38 |  | 7.5%
3926 | Таурас-Пласт | 2023-01-16 | 2 | 2 | Tecom | МЖ | прозрачный | 930 | 110 | 101 | 118 | +5/-0 | 21.8 | 20.4 | 655 | 800 | 0.2 | 0.2 |  |  | 38 |  | 7.727%
3884 | Таурас-Пласт | 2023-01-16 | 3 | 2 | KS-1 | СП | прозрачный | 980 | 50 | 46 | 54 | +5/-0 | 21.4 | 17.7 | 280 | 580 | 0.2 | 0.2 |  |  | 38 |  | 8%
3912 | Таурас-Пласт | 2023-01-16 | 4 | 4 | Tecom | МЖ | прозрачный | 470 | 90 | 83 | 97 | +5/-0 | 21.7 | 20.3 | 605 | 748 | 0.2 | 0.2 |  |  | 38 |  | 7.778%
69 | УПак-Маркет | 2023-01-16 | 3 | 4 | KS-2 | СП | прозрачный | 620 | 30 | 27 | 33 | +5/-0 | 24 | 16.9 | 220 | 586 | 0.2 | 0.17 |  |  | 38 |  | 10%
121 | ТИКО-ПЛАСТИК | 2023-01-16 | 2 | 4 | KS-2 | СП | прозрачный | 720 | 50 | 46 | 54 | +5/-0 | 22.4 | 19.4 | 321 | 559 | 0.2 | 0.2 |  |  | 38 |  | 8%
3850 | Хоупак | 2023-01-16 | 3 | 4 | KS-2 | СП | прозрачный | 680 | 60 | 56 | 65 | +5/-0 | 21.5 | 19.2 | 542 | 687 | 0.2 | 0.2 |  |  | 38 |  | 7.5%
3995 | ТИКО-ПЛАСТИК | 2023-01-16 | 3 | 4 | KS-2 | СП | прозрачный | 690 | 80 | 73 | 86 | +5/-0 | 22.6 | 20.4 | 700 | 770 | 0.2 | 0.2 |  |  | 38 |  | 8.125%
3807 | МГУ | 2023-01-16 | 3 | 4 | KS-2 | СП | прозрачный | 700 | 100 | 92 | 108 | +5/-0 | 19.9 | 18.8 | 590 | 800 | 0.2 | 0.2 |  |  | 38 |  | 8%
3851 | УПак-Маркет | 2023-01-16 | 2 | 4 | KS-2 | СП | прозрачный | 710 | 30 | 27 | 33 | +5/-0 | 27.1 | 19.5 | 310 | 630 | 0.2 | 0.2 |  |  | 38 |  | 10%
3988 | УПак-Маркет | 2023-01-16 | 2 | 4 | KS-2 | СП | прозрачный | 720 | 70 | 64 | 75 | +5/-0 | 18.4 | 18 | 455 | 702 | 0.2 | 0.2 |  |  | 38 |  | 7.857%
3726 | МГУ | 2023-01-16 | 4 | 4 | KS-2 | СП | прозрачный | 740 | 60 | 54 | 65 | +5/-0 | 20.5 | 18.4 | 400 | 606 | 0.2 | 0.2 |  |  | 38 |  | 9.167%
3809 | МГУ | 2023-01-16 | 4 | 4 | KS-2 | СП | прозрачный | 740 | 50 | 46 | 54 | +5/-0 | 20.3 | 19.3 | 324 | 567 | 0.2 | 0.2 |  |  | 38 |  | 8%
3852 | УПак-Маркет | 2023-01-16 | 3 | 4 | KS-2 | СП | прозрачный | 820 | 40 | 36 | 44 | +5/-0 | 21.7 | 19.2 | 257 | 662 | 0.2 | 0.2 |  |  | 38 |  | 10%
3855 | УПак-Маркет | 2023-01-16 | 3 | 4 | KS-2 | СП | прозрачный | 820 | 50 | 46 | 54 | +5/-0 | 18.9 | 16.5 | 387 | 557 | 0.2 | 0.2 |  |  | 38 |  | 8%
67. |  | 2023-01-17 | 2 | 2 | Tecom | СП | прозрачный | 820 | 45 | 41 | 49 | +5/-0 | 20.3 | 17.8 | 421 | 602 | 0.2 | 0.17 |  |  | 38 |  | 8.889%
3917 | Таурас-Пласт | 2023-01-17 | 1 | 2 | Tecom | МЖ | прозрачный | 830 | 70 | 64 | 75 | +5/-0 | 19.6 | 19 | 409 | 560 | 0.2 | 0.2 |  |  | 38 |  | 7.857%
89. |  | 2023-01-17 | 1 | 2 | Tecom | З | прозрачный | 860 | 80 | 74 | 86 | +5/-0 | 22.8 | 20 | 516 | 768 | 0.2 | 0.2 |  |  | 38 |  | 7.5%
3918 | Таурас-Пласт | 2023-01-17 | 2 | 4 | KS-2 | МЖ | прозрачный | 730 | 50 | 46 | 54 | +5/-0 | 22.3 | 19.6 | 320 | 510 | 0.2 | 0.2 |  |  | 38 |  | 8%
3894 | Таурас-Пласт | 2023-01-17 | 2 | 4 | KS-2 | МЖ | прозрачный | 710 | 30 | 27 | 33 | +5/-0 | 27.4 | 19.7 | 316 | 633 | 0.2 | 0.17 |  |  | 38 |  | 10%
3916 | Таурас-Пласт | 2023-01-17 | 1 | 4 | KS-2 | МЖ | прозрачный | 670 | 80 | 74 | 86 | +5/-0 | 22.6 | 21.9 | 626 | 868 | 0.2 | 0.2 |  |  | 38 |  | 7.5%
3896 | Таурас-Пласт | 2023-01-17 | 1 | 4 | KS-2 | МЖ | прозрачный | 730 | 90 | 83 | 97 | +5/-0 | 21.2 | 20.1 | 632 | 723 | 0.2 | 0.2 |  |  | 38 |  | 7.778%
3889 | Таурас-Пласт | 2023-01-18 | 2 | 2 | Tecom | СП | прозрачный | 850 | 100 | 92 | 108 | +5/-0 | 18.9 | 18.2 | 507 | 807 | 0.2 | 0.2 |  |  | 38 |  | 8%
21 | ТИКО-ПЛАСТИК | 2023-01-18 | 2 | 4 | KS-2 | З | прозрачный | 742 | 65 | 61 | 69 | +5/-0 | 18.8 | 16.3 | 552 | 649 | 0.2 | 0.17 |  |  | 38 |  | 6.154%
3878 | Таурас-Пласт | 2023-01-18 | 4 | 2 | KS-2 | МЖ | прозрачный | 1110 | 80 | 73 | 86 | +5/-0 | 18.6 | 18.6 | 542 | 825 | 0.2 | 0.2 |  |  | 38 |  | 8.125%
3920 | Таурас-Пласт | 2023-01-18 | 4 | 4 | KS-2 | МЖ | прозрачный | 750 | 30 | 27 | 33 | +5/-0 | 21.2 | 18 | 280 | 532 | 0.2 | 0.17 |  |  | 38 |  | 10%
3942 | ТИКО-ПЛАСТИК | 2023-01-19 | 4 | 2 | KS-2 | КЖ | белый | 1180 | 120 | 111 | 128 | +5/-0 | 18 | 18 | 759 | 897 | 0.2 | 0.2 | 46 |  | 38 |  | 7.083%
3876 | Таурас-Пласт | 2023-01-19 | 4 | 4 | KS-2 | СП | белый | 730 | 40 | 37 | 43 | +5/-0 | 21.3 | 16.5 | 309 | 563 | 0.2 | 0.2 | 53 |  | 38 |  | 7.5%
3877 | Таурас-Пласт | 2023-01-20 | 4 | 4 | KS-2 | СП | белый | 730 | 30 | 27 | 33 | +5/-0 | 22.1 | 16.2 | 240 | 559 | 0.2 | 0.2 | 57 |  | 38 |  | 10%
190 | Таурас-Пласт | 2023-01-23 | 4 | 4 | KS-2 | СП | белый | 560 | 45 | 41 | 49 | +5/-0 | 20.1 | 16.7 | 340 | 602 | 0.2 | 0.2 | 50 |  | 38 |  | 8.889%
3874 | Таурас-Пласт | 2023-01-23 | 4 | 4 | KS-2 | МЖ | белый | 570 | 40 | 37 | 44 | +5/-0 | 21.6 | 17.2 | 390 | 603 | 0.2 | 0.2 | 53 |  | 38 |  | 8.75%
3872 | Таурас-Пласт | 2023-01-23 | 4 | 4 | KS-2 | З | белый | 710 | 70 | 65 | 75 | +5/-0 | 18.3 | 18 | 440 | 660 | 0.2 | 0.2 | 48 |  | 38 |  | 7.143%
3873 | Таурас-Пласт | 2023-01-23 | 3 | 4 | KS-2 | З | белый | 750 | 60 | 55 | 64 | +5/-0 | 22.5 | 17.9 | 253 | 580 | 0.2 | 0.2 | 51 |  | 38 |  | 7.5%
3875 | Таурас-Пласт | 2023-01-23 | 3 | 4 | KS-2 | МЖ | белый | 790 | 60 | 55 | 65 | +5/-0 | 21.7 | 19.7 | 546 | 689 | 0.2 | 0.2 | 50 |  | 38 |  | 8.333%
3887 | Таурас-Пласт | 2023-01-23 | 2 | 2 | Tecom | СП | прозрачный | 860 | 70 | 65 | 75 | +5/-0 | 18.7 | 18.4 | 480 | 500 | 0.2 | 0.2 |  |  | 38 |  | 7.143%
3885 | Таурас-Пласт | 2023-01-23 | 3 | 4 | KS-1 | СП | прозрачный | 510 | 50 | 46 | 54 | +5/-0 | 18.2 | 17.2 | 303 | 406 | 0.2 | 0.2 |  |  | 38 |  | 8%
176 | Таурас-Пласт | 2023-01-23 | 4 | 4 | KS-1 | СП | прозрачный | 480 | 50 | 46 | 54 | +5/-0 | 20.7 | 17 | 303 | 410 | 0.2 | 0.2 |  |  | 38 |  | 8%
178 | Таурас-Пласт | 2023-01-23 | 2 | 2 | KS-1 | СП | прозрачный | 850 | 50 | 46 | 54 | +5/-0 | 21.4 | 16.4 | 255 | 540 | 0.2 | 0.2 |  |  | 38 |  | 8%
3883 | Таурас-Пласт | 2023-01-23 | 2 | 2 | KS-1 | СП | прозрачный | 1070 | 50 | 46 | 54 | +5/-0 | 19.9 | 18 | 387 | 656 | 0.2 | 0.2 |  |  | 38 |  | 8%
207 | ТИКО-ПЛАСТИК | 2023-01-23 | 4 | 4 | KS-2 | КЖ | белый | 780 | 50 | 46 | 54 | +5/-0 | 22.1 | 20.1 | 320 | 560 | 0.2 | 0.2 | 51 |  | 38 |  | 8%
173 | ТИКО-ПЛАСТИК | 2023-01-23 | 3 | 2 | KS-1 | СП | прозрачный | 1040 | 40 | 36 | 43 | +5/-0 | 21.1 | 17.3 | 319 | 550 | 0.2 | 0.2 |  |  | 38 |  | 8.75%
172 | ТИКО-ПЛАСТИК | 2023-01-23 | 4 | 2 | KS-1 | СП | прозрачный | 1020 | 30 | 27 | 33 | +5/-0 | 24.5 | 18.1 | 300 | 600 | 0.2 | 0.2 |  |  | 38 |  | 10%
3996 | ТИКО-ПЛАСТИК | 2023-01-23 | 4 | 2 | Tecom | СП | прозрачный | 1000 | 80 | 74 | 86 | +5/-0 | 21.8 | 20 | 480 | 700 | 0.2 | 0.2 |  |  | 38 |  | 7.5%
3840 | ТИКО-ПЛАСТИК | 2023-01-23 | 4 | 2 | Tecom | СП | прозрачный | 1000 | 80 | 74 | 86 | +5/-0 | 21 | 20 | 483 | 710 | 0.2 | 0.2 |  |  | 38 |  | 7.5%
149 | ТИКО-ПЛАСТИК | 2023-01-23 | 3 | 2 | Tecom | СП | прозрачный | 1000 | 100 | 92 | 108 | +5/-0 | 18.8 | 18 | 460 | 790 | 0.2 | 0.2 |  |  | 38 |  | 8%
118 | ТИКО-ПЛАСТИК | 2023-01-23 | 4 | 2 | KS-1 | СП | прозрачный | 1020 | 50 | 46 | 54 | +5/-0 | 23 | 18.4 | 350 | 600 | 0.2 | 0.2 |  |  | 38 |  | 8%
68. |  | 2023-01-23 | 3 | 2 | Tecom | СП | прозрачный | 860 | 45 | 41 | 49 | +5/-0 | 24.8 | 17.3 | 214 | 640 | 0.2 | 0.2 |  |  | 38 |  | 8.889%
97. |  | 2023-01-23 | 3 | 2 | KS-1 | СП | прозрачный | 1040 | 40 | 36 | 44 | +5/-0 | 21.3 | 17.5 | 320 | 548 | 0.2 | 0.2 |  |  | 38 |  | 10%
158 | Хоупак | 2023-01-23 | 3 | 2 | KS-1 | СП | прозрачный | 890 | 30 | 27 | 33 | +5/-0 | 26.6 | 19.2 | 309 | 630 | 0.2 | 0.2 |  |  | 38 |  | 10%
3854 | УПак-Маркет | 2023-01-23 | 4 | 2 | Tecom | СП | прозрачный | 850 | 50 | 46 | 54 | +5/-0 | 21.5 | 16.3 | 256 | 422 | 0.2 | 0.2 |  |  | 38 |  | 8%
70 |  | 2023-01-24 | 2 | 2 | Tecom | ПП | прозрачный | 860 | 60 | 55 | 65 | +5/-0 | 34.9 | 33.5 | 669 | 826 |  |  |  |  | 38 |  | 8.333%
183 | Таурас-Пласт | 2023-01-26 | 2 | 2 | KS-1 | МЖ | прозрачный | 800 | 60 | 55 | 65 | +5/-0 | 20 | 19.1 | 400 | 779 | 0.2 | 0.2 |  |  | 38 |  | 8.333%
159 | Таурас-Пласт | 2023-01-26 | 4 | 2 | KS-1 | МЖ | прозрачный | 830 | 45 | 41 | 49 | +5/-0 | 21.1 | 19 | 400 | 688 | 0.2 | 0.2 |  |  | 38 |  | 8.889%
188 | Таурас-Пласт | 2023-01-26 | 4 | 2 | KS-1 | МЖ | прозрачный | 830 | 45 | 41 | 48 | +5/-0 | 21 | 19 | 401 | 688 | 0.2 | 0.2 |  |  | 38 |  | 7.778%
96. |  | 2023-01-27 | 3 | 2 | KS-1 | Л | прозрачный | 980 | 25 | 23 | 27 | +5/-0 | 27.7 | 17.9 | 180 | 558 | 0.2 | 0.17 |  |  | 42 |  | 8%
20 | МГУ | 2023-01-30 | 3 | 2 | KS-1 | Л20 | прозрачный | 1030 | 20 | 18 | 22 | +5/-0 | 25.6 | 16.8 | 150 | 521 | 0.2 | 0.17 |  |  | 42 |  | 10%
116 | ПОЛИПАК | 2023-01-30 | 1 | 2 | KS-1 | Л | прозрачный | 920 | 25 | 23 | 28 | +5/-0 | 28.5 | 18.8 | 215 | 602 | 0.2 | 0.17 |  |  | 38 |  | 10%
83 | ПОЛИПАК | 2023-01-30 | 4 | 2 | KS-1 | Л | прозрачный | 900 | 25 | 23 | 28 | +5/-0 | 27 | 19.3 | 190 | 626 | 0.2 | 0.17 |  |  | 38 |  | 10%
117 | ПОЛИПАК | 2023-01-30 | 4 | 2 | KS-1 | Л | прозрачный | 950 | 25 | 23 | 28 | +5/-0 | 29.3 | 19.4 | 199 | 607 | 0.2 | 0.2 |  |  | 38 |  | 10%
71. |  | 2023-01-30 | 4 | 2 | Tecom | ПП | прозрачный | 860 | 60 | 56 | 65 | +5/-0 | 34.3 | 31.9 | 630 | 842 |  |  |  |  | 38 |  | 7.5%
12. |  | 2023-01-30 | 2 | 2 | KS-1 | Л20 | прозрачный | 1050 | 20 | 18 | 22 | +5/-0 | 26.1 | 16.9 | 152 | 524 | 0.2 | 0.2 |  |  | 42 |  | 10%
10. |  | 2023-01-30 | 2 | 2 | KS-1 | Л20 | прозрачный | 1050 | 20 | 18 | 22 | +5/-0 | 26.4 | 17.1 | 160 | 524 | 0.2 | 0.2 |  |  | 42 |  | 10%
3789 | ГОТЭК-ПОЛИПАК | 2023-01-31 | 3 | 2 | KS-1 | Л1 (peel) | прозрачный | 820 | 40 | 36 | 44 | +5/-0 | 29.2 | 16.3 | 282 | 545 | 0.2 | 0.2 |  |  | 38 |  | 10%
179 | Таурас-Пласт | 2023-01-31 | 3 | 2 | Tecom | СП | прозрачный | 890 | 80 | 74 | 86 | +5/-0 | 20.3 | 18.9 | 390 | 736 | 0.2 | 0.2 |  |  | 38 |  | 7.5%
3973 | ТИКО-ПЛАСТИК | 2023-01-31 | 3 | 2 | Tecom | СП | прозрачный | 860 | 60 | 55 | 65 | +5/-0 | 20.9 | 17.5 | 269 | 702 | 0.2 | 0.2 |  |  | 38 |  | 8.333%
3837 | ТИКО-ПЛАСТИК | 2023-01-31 | 2 | 2 | Tecom | СП | прозрачный | 1260 | 80 | 74 | 86 | +5/-0 | 18.3 | 18.1 | 533 | 710 | 0.2 | 0.2 |  |  | 38 |  | 7.5%
13. |  | 2023-02-01 | 3 | 2 | KS-1 | Л1 (peel) | прозрачный | 820 | 40 | 36 | 44 | +5/-0 | 29.2 | 16.3 | 282 | 545 | 0.2 | 0.2 |  |  | 38 |  | 10%
6. |  | 2023-02-01 | 3 | 2 | Tecom | З | прозрачный | 820 | 40 | 36 | 44 | +5/-0 | 24.8 | 16.5 | 247 | 633 | 0.2 | 0.2 |  |  | 38 |  | 10%
303 | ТИКО-ПЛАСТИК | 2023-02-01 | 3 | 2 | Tecom | СП | прозрачный | 960 | 90 | 83 | 97 | +5/-0 | 18.4 | 18 | 537 | 820 | 0.2 | 0.2 |  |  | 38 |  | 7.778%
251 | ТИКО-ПЛАСТИК | 2023-02-01 | 3 | 2 | Tecom | СП | прозрачный | 940 | 120 | 111 | 128 | +5/-0 | 18.3 | 18 | 648 | 886 | 0.2 | 0.2 |  |  | 38 |  | 7.083%
250 | ТИКО-ПЛАСТИК | 2023-02-01 | 2 | 2 | Tecom | КЖ | прозрачный | 900 | 90 | 83 | 97 | +5/-0 | 18.8 | 18.2 | 451 | 836 | 0.2 | 0.2 |  |  | 38 |  | 7.778%
166 | Таурас-Пласт | 2023-02-01 | 1 | 2 | KS-1 | Л1 (peel) | прозрачный | 870 | 40 | 36 | 44 | +5/-0 | 27.1 | 16.9 | 307 | 549 | 0.2 | 0.2 |  |  | 38 |  | 10%
167 | ТИКО-ПЛАСТИК | 2023-02-02 | 2 | 2 | KS-1 | Л1 (peel) | прозрачный | 940 | 40 | 36 | 44 | +5/-0 | 26.2 | 15.7 | 305 | 537 | 0.2 | 0.2 |  |  | 38 |  | 10%
195 | ТИКО-ПЛАСТИК | 2023-02-02 | 2 | 2 | Tecom | СП | прозрачный | 1020 | 80 | 74 | 86 | +5/-0 | 19.4 | 19 | 457 | 741 | 0.2 | 0.2 |  |  | 38 |  | 7.5%
3835 | ТИКО-ПЛАСТИК | 2023-02-02 | 2 | 2 | Tecom | СП | прозрачный | 1020 | 60 | 56 | 64 | +5/-0 | 18.1 | 17.4 | 364 | 694 | 0.2 | 0.2 |  |  | 38 |  | 6.667%
180 | Таурас-Пласт | 2023-02-02 | 1 | 2 | KS-1 | З | прозрачный | 180 | 60 | 55 | 65 | +5/-0 | 21.9 | 20.9 | 534 | 813 | 0.2 | 0.2 |  |  | 38 |  | 8.333%
352 | ТИКО-ПЛАСТИК | 2023-02-02 | 1 | 2 | Tecom | СП | прозрачный | 1020 | 120 | 112 | 128 | +5/-0 | 18.2 | 18 | 706 | 890 | 0.2 | 0.2 |  |  | 38 |  | 6.667%
75. |  | 2023-02-02 | 1 | 2 | Tecom | СП | прозрачный | 1020 | 65 | 60 | 70 | +5/-0 | 19.6 | 17.8 | 372 | 759 | 0.2 | 0.2 |  |  | 38 |  | 7.692%
187 | Таурас-Пласт | 2023-02-03 | 2 | 2 | KS-1 | МЖ | прозрачный | 990 | 30 | 27 | 33 | +5/-0 | 24.4 | 18.7 | 348 | 604 | 0.2 | 0.17 |  |  | 38 |  | 10%
69. |  | 2023-02-03 | 2 | 2 | Tecom | СП | прозрачный | 1020 | 45 | 41 | 49 | +5/-0 | 22.9 | 16.7 | 283 | 559 | 0.2 | 0.2 |  |  | 38 |  | 8.889%
385 | ТИКО-ПЛАСТИК | 2023-02-06 | 4 | 2 | Tecom | СП | прозрачный | 1020 | 50 | 46 | 54 | +5/-0 | 21 | 17.1 | 340 | 580 | 0.2 | 0.2 |  |  | 38 |  | 8%
193 | ТИКО-ПЛАСТИК | 2023-02-06 | 3 | 2 | KS-1 | СП | прозрачный | 1070 | 40 | 36 | 44 | +5/-0 | 27.3 | 18.2 | 230 | 506 | 0.2 | 0.2 |  |  | 38 |  | 10%
196 | ТИКО-ПЛАСТИК | 2023-02-06 | 3 | 2 | KS-1 | СП | прозрачный | 830 | 60 | 56 | 64 | +5/-0 | 18.4 | 18.2 | 400 | 850 | 0.2 | 0.2 |  |  | 38 |  | 6.667%
3947 | ТИКО-ПЛАСТИК | 2023-02-06 | 4 | 2 | KS-2 | СП | прозрачный | 1140 | 80 | 74 | 86 | +5/-0 | 19.1 | 18.4 | 514 | 750 | 0.2 | 0.2 |  |  | 38 |  | 7.5%
3602 | МГУ | 2023-02-06 | 4 | 2 | Tecom | СП | прозрачный | 1040 | 80 | 74 | 86 | +5/-0 | 19.4 | 19 | 450 | 740 | 0.2 | 0.2 |  |  | 38 |  | 7.5%
390 | ТИКО-ПЛАСТИК | 2023-02-06 | 1 | 2 | Tecom | СП | прозрачный | 1020 | 50 | 46 | 54 | +5/-0 | 21 | 17 | 340 | 579 | 0.2 | 0.2 |  |  | 38 |  | 8%
252 | ТИКО-ПЛАСТИК | 2023-02-06 | 1 | 2 | Tecom | СП | прозрачный | 1090 | 140 | 130 | 150 | +5/-0 | 18.3 | 18 | 709 | 792 | 0.2 | 0.2 |  |  | 38 |  | 7.143%
305 | ТИКО-ПЛАСТИК | 2023-02-06 | 4 | 2 | Tecom | СП | прозрачный | 920 | 110 | 102 | 118 | +5/-0 | 19.1 | 18.1 | 538 | 837 | 0.2 | 0.2 |  |  | 38 |  | 7.273%
302 | ТИКО-ПЛАСТИК | 2023-02-06 | 3 | 2 | KS-1 | СП | прозрачный | 1100 | 60 | 54 | 66 | +5/-0 | 21.3 | 18.3 | 473 | 605 | 0.2 | 0.2 |  |  | 38 |  | 10%
279 | ТИКО-ПЛАСТИК | 2023-02-06 | 4 | 2 | KS-1 | СП | прозрачный | 830 | 60 | 54 | 66 | +5/-0 | 18.4 | 18.2 | 400 | 850 | 0.2 | 0.2 |  |  | 38 |  | 10%
177 | Таурас-Пласт | 2023-02-06 | 4 | 4 | KS-2 | СП | прозрачный | 580 | 80 | 74 | 86 | +5/-0 | 26.3 | 24.1 | 472 | 660 | 0.2 | 0.2 |  |  | 38 |  | 7.5%
3890 | Таурас-Пласт | 2023-02-06 | 1 | 2 | Tecom | СП | прозрачный | 1100 | 80 | 74 | 86 | +5/-0 | 19 | 18 | 510 | 752 | 0.2 | 0.2 |  |  | 38 |  | 7.5%
3886 | Таурас-Пласт | 2023-02-06 | 3 | 2 | Tecom | СП | прозрачный | 1105 | 80 | 74 | 86 | +5/-0 | 19.5 | 18.3 | 516 | 759 | 0.2 | 0.2 |  |  | 38 |  | 7.5%
174 | Таурас-Пласт | 2023-02-06 | 3 | 2 | Tecom | СП | прозрачный | 1105 | 80 | 74 | 86 | +5/-0 | 19.5 | 18.3 | 516 | 760 | 0.2 | 0.2 |  |  | 38 |  | 7.5%
198 | Таурас-Пласт | 2023-02-06 | 1 | 4 | KS-1 | СП | прозрачный | 520 | 60 | 55 | 65 | +5/-0 | 19.4 | 19 | 458 | 748 | 0.2 | 0.2 |  |  | 38 |  | 8.333%
199 | Таурас-Пласт | 2023-02-06 | 4 | 4 | KS-1 | СП | прозрачный | 570 | 60 | 55 | 65 | +5/-0 | 19 | 18.1 | 456 | 754 | 0.2 | 0.2 |  |  | 38 |  | 8.333%
185 | Таурас-Пласт | 2023-02-06 | 1 | 2 | KS-1 | МЖ | прозрачный | 1030 | 30 | 30 | 36 | +5/-0 | 28 | 18.2 | 251 | 530 | 0.2 | 0.2 |  |  | 38 |  | 10%
95. |  | 2023-02-06 | 4 | 2 | Tecom | СП | прозрачный | 820 | 40 | 36 | 44 | +5/-0 | 28 | 19.2 | 200 | 687 | 0.2 | 0.2 |  |  | 38 |  | 10%
304 |  | 2023-02-06 | 4 | 4 | Tecom | СП | прозрачный | 520 | 80 | 74 | 86 | +5/-0 | 22.3 | 21.3 | 430 | 808 | 0.2 | 0.2 |  |  | 38 |  | 7.5%
307 | ТИКО-ПЛАСТИК | 2023-02-06 | 3 | 2 | KS-1 | СП | прозрачный | 840 | 30 | 27 | 33 | +5/-0 | 25.6 | 16 | 160 | 605 | 0.2 | 0.2 |  |  | 38 |  | 10%
150 | ТИКО-ПЛАСТИК | 2023-02-06 | 3 | 4 | KS-2 | СП | прозрачный | 790 | 110 | 102 | 118 | +5/-0 | 19.3 | 18.2 | 751 | 865 | 0.2 | 0.2 |  |  | 38 |  | 7.273%
203 | ТИКО-ПЛАСТИК | 2023-02-07 | 4 | 4 | KS-2 | КЖ | прозрачный | 752 | 100 | 92 | 108 | +5/-0 | 20.3 | 19.4 | 781 | 896 | 0.2 | 0.2 |  |  | 38 |  | 8%
197 | ТИКО-ПЛАСТИК | 2023-02-07 | 4 | 4 | KS-2 | СП | прозрачный | 740 | 70 | 65 | 75 | +5/-0 | 20.6 | 19.9 | 601 | 800 | 0.2 | 0.2 |  |  | 38 |  | 7.143%
419 | ТИКО-ПЛАСТИК | 2023-02-07 | 4 | 4 | KS-2 | СП | прозрачный | 740 | 70 | 65 | 75 | +5/-0 | 19.6 | 19 | 609 | 775 | 0.2 | 0.2 |  |  | 38 |  | 7.143%
169 | ТИКО-ПЛАСТИК | 2023-02-07 | 4 | 4 | KS-2 | СП | прозрачный | 700 | 100 | 92 | 108 | +5/-0 | 18.8 | 18.7 | 858 | 863 | 0.2 | 0.2 |  |  | 38 |  | 8%
249 | ТИКО-ПЛАСТИК | 2023-02-07 | 4 | 2 | Tecom | СП | прозрачный | 1220 | 100 | 93 | 108 | +5/-0 | 18 | 18 | 629 | 732 | 0.2 | 0.2 |  |  | 38 |  | 7.5%
194 | ТИКО-ПЛАСТИК | 2023-02-07 | 4 | 2 | KS-1 | СП | прозрачный | 820 | 30 | 27 | 33 | +5/-0 | 27.2 | 16 | 169 | 569 | 0.2 | 0.2 |  |  | 38 |  | 10%
175 | Таурас-Пласт | 2023-02-07 | 4 | 2 | KS-2 | СП | прозрачный | 680 | 60 | 55 | 65 | +5/-0 | 21.6 | 19.3 | 563 | 759 | 0.2 | 0.2 |  |  | 38 |  | 8.333%
312 | Таурас-Пласт | 2023-02-07 | 4 | 4 | Tecom | СП | прозрачный | 850 | 60 | 55 | 65 | +5/-0 | 20.4 | 16 | 296 | 681 | 0.2 | 0.2 |  |  | 38 |  | 8.333%
288 | ДЗГУ | 2023-02-07 | 4 | 4 | KS-1 | З | прозрачный | 1030 | 50 | 46 | 54 | +5/-0 | 20 | 18.1 | 413 | 632 | 0.2 | 0.2 |  |  | 38 |  | 8%
184 | Таурас-Пласт | 2023-02-08 | 4 | 4 | KS-2 | МЖ | прозрачный | 580 | 40 | 36 | 44 | +5/-0 | 21.3 | 18.5 | 337 | 728 | 0.2 | 0.2 |  |  | 38 |  | 10%
186 | Таурас-Пласт | 2023-02-08 | 4 | 4 | KS-2 | МЖ | прозрачный | 670 | 50 | 46 | 54 | +5/-0 | 20.7 | 19.2 | 435 | 746 | 0.2 | 0.2 |  |  | 38 |  | 8%
189 | Таурас-Пласт | 2023-02-08 | 4 | 4 | KS-2 | МЖ | прозрачный | 690 | 50 | 46 | 54 | +5/-0 | 20.5 | 20.4 | 501 | 730 | 0.2 | 0.2 |  |  | 38 |  | 8%
88. |  | 2023-02-08 | 2 | 2 | Tecom | ПП | прозрачный | 860 | 60 | 55 | 65 | +5/-0 | 32 | 30.8 | 649 | 839 |  |  |  |  | 38 |  | 8.333%
181 | Таурас-Пласт | 2023-02-08 | 2 | 4 | KS-2 | МЖ | прозрачный | 710 | 100 | 92 | 108 | +5/-0 | 22.4 | 21.3 | 807 | 845 | 0.2 | 0.2 |  |  | 38 |  | 8%
86. |  | 2023-02-09 | 3 | 4 | KS-2 | З | прозрачный | 770 | 80 | 74 | 86 | +5/-0 | 20 | 19 | 620 | 690 | 0.2 | 0.2 |  |  | 38 |  | 7.5%
299 |  | 2023-02-09 | 3 | 4 | KS-2 | СП | прозрачный | 720 | 90 | 83 | 97 | +5/-0 | 18.6 | 18.3 | 560 | 760 | 0.2 | 0.2 |  |  | 38 |  | 7.778%
182 | Таурас-Пласт | 2023-02-09 | 2 | 4 | KS-2 | МЖ | прозрачный | 710 | 45 | 41 | 49 | +5/-0 | 22 | 19.3 | 450 | 649 | 0.2 | 0.2 |  |  | 38 |  | 8.889%
323 | Таурас-Пласт | 2023-02-09 | 3 | 4 | KS-1 | МЖ | прозрачный | 510 | 40 | 36 | 44 | +5/-0 | 20.2 | 19.6 | 360 | 690 | 0.2 | 0.2 |  |  | 38 |  | 10%
320 | Таурас-Пласт | 2023-02-09 | 3 | 2 | KS-1 | З | прозрачный | 1030 | 60 | 55 | 64 | +5/-0 | 21.2 | 20 | 403 | 710 | 0.2 | 0.2 |  |  | 38 |  | 7.5%
93. |  | 2023-02-09 | 3 | 4 | KS-2 | СП | прозрачный | 770 | 65 | 60 | 70 | +5/-0 | 18.6 | 17 | 550 | 652 | 0.2 | 0.2 |  |  | 38 |  | 7.692%
66. |  | 2023-02-09 | 3 | 2 | KS-2 | СП | прозрачный | 1270 | 45 | 41 | 49 | +5/-0 | 20.3 | 18.1 | 320 | 590 | 0.2 | 0.2 |  |  | 38 |  | 8.889%
318 | Таурас-Пласт | 2023-02-09 | 2 | 4 | KS-2 | СП | прозрачный | 650 | 80 | 74 | 86 | +5/-0 | 18.4 | 18.2 | 640 | 720 | 0.2 | 0.2 |  |  | 38 |  | 7.5%
324 | Таурас-Пласт | 2023-02-09 | 1 | 2 | KS-1 | МЖ | прозрачный | 870 | 60 | 55 | 64 | +5/-0 | 19.8 | 19.2 | 406 | 750 | 0.2 | 0.2 |  |  | 38 |  | 7.5%
359 |  | 2023-02-09 | 2 | 2 | KS-2 | СП | прозрачный | 1270 | 40 | 36 | 44 | +5/-0 | 21.8 | 19 | 440 | 560 | 0.2 | 0.2 |  |  | 38 |  | 10%
317 | Таурас-Пласт | 2023-02-09 | 1 | 4 | KS-2 | СП | прозрачный | 660 | 60 | 55 | 64 | +5/-0 | 18.5 | 16.9 | 399 | 697 | 0.2 | 0.2 |  |  | 38 |  | 7.5%
418 | ТИКО-ПЛАСТИК | 2023-02-13 | 4 | 4 | KS-2 | З | прозрачный | 742 | 65 | 60 | 70 | +5/-0 | 22.3 | 21.5 | 631 | 819 | 0.2 | 0.2 |  |  | 38 |  | 7.692%
339 | УПак-Маркет | 2023-02-13 | 1 | 4 | KS-2 | СП | прозрачный | 720 | 40 | 36 | 44 | +5/-0 | 20.4 | 17 | 203 | 400 | 0.2 | 0.2 |  |  | 38 |  | 10%
353 | ТИКО-ПЛАСТИК | 2023-02-13 | 3 | 2 | KS-1 | СП | прозрачный | 1140 | 50 | 46 | 54 | +5/-0 | 21.8 | 17.7 | 340 | 570 | 0.2 | 0.2 |  |  | 38 |  | 8%
325 | Таурас-Пласт | 2023-02-13 | 4 | 2 | KS-1 | МЖ | прозрачный | 830 | 45 | 40 | 49 | +5/-0 | 21.3 | 19.2 | 402 | 690 | 0.2 | 0.2 |  |  | 38 |  | 10%
319 | Таурас-Пласт | 2023-02-13 | 1 | 4 | KS-1 | СП | прозрачный | 520 | 60 | 56 | 65 | +5/-0 | 19.8 | 19.3 | 456 | 748 | 0.2 | 0.2 |  |  | 38 |  | 7.5%
351 | Таурас-Пласт | 2023-02-13 | 4 | 4 | KS-1 | СП | прозрачный | 510 | 40 | 36 | 44 | +5/-0 | 20.3 | 18.6 | 365 | 693 | 0.2 | 0.2 |  |  | 38 |  | 10%
326 | Таурас-Пласт | 2023-02-13 | 4 | 2 | KS-1 | МЖ | прозрачный | 830 | 40 | 36 | 43 | +5/-0 | 21.7 | 19.4 | 256 | 661 | 0.2 | 0.2 |  |  | 38 |  | 8.75%
322 | Таурас-Пласт | 2023-02-13 | 1 | 4 | KS-2 | З | прозрачный | 560 | 40 | 36 | 43 | +5/-0 | 21.2 | 17.9 | 264 | 665 | 0.2 | 0.2 |  |  | 38 |  | 8.75%
321 | Таурас-Пласт | 2023-02-13 | 1 | 4 | KS-2 | МЖ | прозрачный | 670 | 80 | 74 | 86 | +5/-0 | 20.5 | 17.7 | 508 | 649 | 0.2 | 0.2 |  |  | 38 |  | 7.5%
327 | Таурас-Пласт | 2023-02-13 | 4 | 4 | KS-2 | СП | прозрачный | 750 | 40 | 36 | 44 | +5/-0 | 21.4 | 18.2 | 352 | 536 | 0.2 | 0.2 |  |  | 38 |  | 10%
313 | Таурас-Пласт | 2023-02-13 | 4 | 4 | KS-2 | СП | прозрачный | 760 | 50 | 46 | 54 | +5/-0 | 22.1 | 20.3 | 320 | 560 | 0.2 | 0.2 |  |  | 38 |  | 8%
314 | Таурас-Пласт | 2023-02-13 | 1 | 4 | KS-2 | СП | прозрачный | 730 | 70 | 65 | 75 | +5/-0 | 19.7 | 19.1 | 610 | 774 | 0.2 | 0.2 |  |  | 38 |  | 7.143%
316 | Таурас-Пласт | 2023-02-13 | 2 | 4 | KS-2 | СП | прозрачный | 660 | 40 | 36 | 44 | +5/-0 | 21.5 | 17 | 320 | 510 | 0.2 | 0.2 |  |  | 38 |  | 10%
315 | Таурас-Пласт | 2023-02-13 | 1 | 4 | KS-2 | СП | прозрачный | 720 | 70 | 65 | 75 | +5/-0 | 19.6 | 19.1 | 615 | 750 | 0.2 | 0.2 |  |  | 38 |  | 7.143%
310 | Хоупак | 2023-02-13 | 4 | 4 | KS-2 | СП | прозрачный | 680 | 60 | 56 | 65 | +5/-0 | 21.2 | 19.3 | 560 | 720 | 0.2 | 0.2 |  |  | 38 |  | 7.5%
348 | ДЗГУ | 2023-02-13 | 1 | 2 | KS-1 | З | прозрачный | 1140 | 50 | 46 | 54 | +5/-0 | 22 | 17.8 | 300 | 404 | 0.2 | 0.2 |  |  | 38 |  | 8%
350 | ДЗГУ | 2023-02-13 | 3 | 2 | KS-2 | З | прозрачный | 1280 | 50 | 46 | 54 | +5/-0 | 22.2 | 18.8 | 458 | 677 | 0.2 | 0.2 |  |  | 38 |  | 8%
349 | ДЗГУ | 2023-02-14 | 4 | 2 | KS-2 | З | прозрачный | 1220 | 50 | 46 | 54 | +5/-0 | 21.2 | 19.3 | 424 | 707 | 0.2 | 0.2 |  |  | 38 |  | 8%
337 | ВИТОН ООО | 2023-02-15 | 4 | 4 | KS-2 | Л1 (peel) | прозрачный | 610 | 80 | 74 | 86 | +5/-0 | 18.8 | 16 | 500 | 757 | 0.3 |  |  |  | 38 |  | 7.5%
488 | ТИКО-ПЛАСТИК | 2023-02-16 | 3 | 2 | KS-1 | СП | прозрачный | 1220 | 30 | 27 | 33 | +5/-0 | 20.7 | 17.9 | 270 | 558 | 0.2 | 0.2 |  |  | 38 |  | 10%
453 | ФЛЕКСО-СЕРВИС | 2023-02-16 | 3 | 4 | KS-2 | Л1 (peel) | белый | 745 | 40 | 36 | 44 | +5/-0 | 21.8 | 16 | 342 | 551 | 0.2 | 0.2 | 48 |  | 38 |  | 10%
470 | Таурас-Пласт | 2023-02-16 | 2 | 4 | KS-2 | Л1 (peel) | прозрачный | 680 | 40 | 36 | 44 | +5/-0 | 21.1 | 16 | 319 | 543 | 0.2 | 0.2 |  |  | 38 |  | 10%
311 | Таурас-Пласт | 2023-02-16 | 2 | 2 | KS-2 | Л1 (peel) | прозрачный | 1170 | 40 | 37 | 44 | +5/-0 | 22.2 | 16 | 287 | 575 | 0.2 | 0.2 |  |  | 38 |  | 8.75%
478 | ТИКО-ПЛАСТИК | 2023-02-16 | 2 | 2 | KS-1 | Л1 (peel) | прозрачный | 940 | 40 | 37 | 44 | +5/-0 | 20.3 | 17.5 | 256 | 617 | 0.2 | 0.2 |  |  | 38 |  | 8.75%
539 | ПРИНТ-ДИЗАЙН | 2023-02-16 | 2 | 4 | KS-2 | З | белый | 560 | 60 | 55 | 64 | +5/-0 | 18.5 | 17.8 | 478 | 766 | 0.2 | 0.2 | 49 |  | 38 |  | 7.5%
540 | ПРИНТ-ДИЗАЙН | 2023-02-16 | 2 | 4 | KS-2 | З | белый | 600 | 50 | 46 | 54 | +5/-0 | 20.2 | 20 | 408 | 890 | 0.2 | 0.2 | 48 |  | 38 |  | 8%
497 | ПРИНТ-ДИЗАЙН | 2023-02-17 | 3 | 4 | KS-2 | КЖ | белый | 620 | 60 | 56 | 64 | +5/-0 | 18.5 | 17.4 | 455 | 726 | 0.2 | 0.2 | 50 |  | 38 |  | 6.667%
469 | Хоупак | 2023-02-17 | 3 | 4 | KS-2 | СП | белый | 580 | 60 | 55 | 65 | +5/-0 | 18.7 | 17.7 | 460 | 773 | 0.2 | 0.2 | 50 |  | 38 |  | 8.333%
455 | УПак-Маркет | 2023-02-17 | 3 | 4 | KS-2 | СП | белый | 820 | 50 | 46 | 54 | +5/-0 | 18.7 | 18.6 | 470 | 716 | 0.2 | 0.2 | 50 |  | 38 |  | 8%
329 | Таурас-Пласт | 2023-02-17 | 3 | 4 | KS-2 | СП | белый | 730 | 30 | 27 | 33 | +5/-0 | 21.6 | 17 | 301 | 591 | 0.2 | 0.2 | 56 |  | 38 |  | 10%
328 | Таурас-Пласт | 2023-02-17 | 2 | 4 | KS-2 | МЖ | белый | 730 | 60 | 56 | 65 | +5/-0 | 20.1 | 19.2 | 626 | 816 | 0.2 | 0.2 | 50 |  | 38 |  | 7.5%
471 | Таурас-Пласт | 2023-02-20 | 1 | 4 | KS-1 | СП | белый | 480 | 80 | 74 | 86 | +5/-0 | 18.1 | 17.7 | 603 | 798 | 0.2 | 0.2 | 50 |  | 38 |  | 7.5%
477 |  | 2023-02-20 | 1 | 2 | KS-1 | Л1 (peel) | белый | 940 | 40 | 36 | 44 | +5/-0 | 20.6 | 17.5 | 249 | 577 | 0.2 | 0.2 | 52 |  | 38 |  | 10%
476 | ТИКО-ПЛАСТИК | 2023-02-20 | 1 | 2 | KS-1 | Л1 (peel) | белый | 940 | 40 | 36 | 44 | +5/-0 | 20.2 | 16.5 | 358 | 575 | 0.2 | 0.2 | 52 |  | 38 |  | 10%
572 | Таурас-Пласт | 2023-02-20 | 4 | 2 | KS-1 | СП | белый | 730 | 30 | 27 | 33 | +5/-0 | 29.1 | 16.7 | 233 | 674 | 0.2 | 0.2 | 56 |  | 38 |  | 10%
568 | ТИКО-ПЛАСТИК | 2023-02-20 | 4 | 2 | KS-1 | 1.14 Пак1 | белый | 980 | 55 | 52 | 59 | +5/-0 | 20.9 | 19.1 | 587 | 767 | 0.2 | 0.2 | 56 |  | 38 |  | 6.364%
31. | ТИКО-ПЛАСТИК | 2023-02-22 | 4 | 2 | Tecom | З | прозрачный | 820 | 40 | 37 | 43 | +5/-0 | 25.8 | 16.9 | 188 | 661 | 0.2 | 0.2 |  |  | 38 |  | 7.5%
495 | ТИКО-ПЛАСТИК | 2023-02-27 | 2 | 2 | Tecom | МЖ | прозрачный | 900 | 80 | 74 | 86 | +5/-0 | 21 | 20 | 500 | 841 | 0.2 | 0.2 |  |  | 38 |  | 7.5%
518 | ТИКО-ПЛАСТИК | 2023-02-27 | 1 | 2 | Tecom | З | прозрачный | 1172 | 110 | 102 | 118 | +5/-0 | 20 | 17.7 | 700 | 780 | 0.2 | 0.2 |  |  | 38 |  | 7.273%
483 | ТИКО-ПЛАСТИК | 2023-02-27 | 2 | 2 | Tecom | СП | прозрачный | 1040 | 60 | 57 | 64 | +5/-0 | 21.4 | 18.9 | 371 | 681 | 0.2 | 0.2 |  |  | 38 |  | 5.833%
531 | ТИКО-ПЛАСТИК | 2023-02-28 | 1 | 2 | Tecom | СП | прозрачный | 1040 | 70 | 65 | 75 | +5/-0 | 19.2 | 18.3 | 463 | 711 | 0.2 | 0.2 |  |  | 38 |  | 7.143%
482 | ТИКО-ПЛАСТИК | 2023-02-28 | 1 | 2 | Tecom | СП | прозрачный | 1104 | 70 | 65 | 74 | +5/-0 | 18.8 | 17.4 | 419 | 720 | 0.2 | 0.2 |  |  | 38 |  | 6.429%
542 | ТИКО-ПЛАСТИК | 2023-02-28 | 1 | 2 | Tecom | СП | прозрачный | 1220 | 100 | 92 | 108 | +5/-0 | 18.4 | 18 | 661 | 694 | 0.2 | 0.2 |  |  | 38 |  | 8%
441 | ТИКО-ПЛАСТИК | 2023-02-28 | 1 | 2 | KS-1 | СП | прозрачный | 910 | 60 | 56 | 64 | +5/-0 | 18.2 | 17.3 | 378 | 643 | 0.2 | 0.2 |  |  | 38 |  | 6.667%
530 | ТИКО-ПЛАСТИК | 2023-02-28 | 2 | 2 | Tecom | СП | прозрачный | 1184 | 70 | 65 | 75 | +5/-0 | 19.1 | 16.9 | 526 | 654 | 0.2 | 0.2 |  |  | 38 |  | 7.143%
566 | ТИКО-ПЛАСТИК | 2023-02-28 | 1 | 4 | KS-2 | СП | прозрачный | 730 | 65 | 61 | 69 | +5/-0 | 20.2 | 18.1 | 555 | 783 | 0.2 | 0.2 |  |  | 38 |  | 6.154%
71 |  | 2023-02-28 | 2 | 2 | Tecom | СП | прозрачный | 1170 | 80 | 74 | 86 | +5/-0 | 19 | 18.3 | 510 | 750 | 0.2 | 0.2 |  |  | 38 |  | 7.5%
493 | Таурас-Пласт | 2023-02-28 | 2 | 4 | Tecom | СП | прозрачный | 500 | 70 | 65 | 75 | +5/-0 | 18.7 | 17.9 | 260 | 750 | 0.2 | 0.2 |  |  | 38 |  | 7.143%
557 | ПРИНТ-ДИЗАЙН | 2023-02-28 | 1 | 4 | Tecom | СП | прозрачный | 490 | 100 | 92 | 108 | +5/-0 | 19.3 | 18.3 | 560 | 730 | 0.2 | 0.2 |  |  | 38 |  | 8%
490 | Таурас-Пласт | 2023-02-28 | 1 | 2 | Tecom | МЖ | прозрачный | 990 | 70 | 65 | 75 | +5/-0 | 21.6 | 20 | 510 | 640 | 0.2 | 0.2 |  |  | 38 |  | 7.143%
439 | Таурас-Пласт | 2023-02-28 | 2 | 2 | Tecom | МЖ | прозрачный | 960 | 120 | 112 | 129 | +5/-0 | 21.2 | 20.3 | 506 | 720 | 0.2 | 0.2 |  |  | 38 |  | 7.083%
454 | Таурас-Пласт | 2023-02-28 | 2 | 4 | KS-2 | СП | прозрачный | 620 | 30 | 27 | 33 | +5/-0 | 21.9 | 17 | 220 | 574 | 0.2 | 0.2 |  |  | 38 |  | 10%
485 | Таурас-Пласт | 2023-02-28 | 3 | 2 | Tecom | З | прозрачный | 870 | 80 | 74 | 86 | +5/-0 | 21.7 | 19.7 | 400 | 700 | 0.2 | 0.2 |  |  | 38 |  | 7.5%
545 | УПак-Маркет | 2023-02-28 | 1 | 4 | KS-2 | СП | прозрачный | 790 | 50 | 46 | 55 | +5/-0 | 19.3 | 18.9 | 370 | 560 | 0.2 | 0.2 |  |  | 38 |  | 9%
484 | ТИКО-ПЛАСТИК | 2023-02-28 | 1 | 4 | Tecom | З | прозрачный | 740 | 65 | 60 | 70 | +5/-0 | 21.7 | 21.4 | 641 | 830 | 0.2 | 0.2 |  |  | 38 |  | 7.692%
543 | ТИКО-ПЛАСТИК | 2023-02-28 | 4 | 2 | KS-2 | СП | прозрачный | 836 | 100 | 92 | 108 | +5/-0 | 18.4 | 18.2 | 500 | 879 | 0.2 | 0.2 |  |  | 38 |  | 8%
565 | ТИКО-ПЛАСТИК | 2023-02-28 | 1 | 2 | Tecom | СП | прозрачный | 1010 | 120 | 111 | 128 | +5/-0 | 19 | 18 | 700 | 776 | 0.2 | 0.2 |  |  | 38 |  | 7.083%
492 | Таурас-Пласт | 2023-02-28 | 4 | 4 | KS-2 | СП | прозрачный | 560 | 70 | 65 | 75 | +5/-0 | 18.9 | 17.4 | 410 | 540 | 0.2 | 0.2 |  |  | 38 |  | 7.143%
487 | Таурас-Пласт | 2023-02-28 | 1 | 4 | KS-2 | МЖ | прозрачный | 750 | 50 | 46 | 54 | +5/-0 | 19.8 | 19 | 406 | 620 | 0.2 | 0.2 |  |  | 38 |  | 8%
546 | УПак-Маркет | 2023-02-28 | 4 | 4 | Tecom | СП | прозрачный | 920 | 50 | 46 | 54 | +5/-0 | 18.2 | 16.7 | 256 | 402 | 0.2 | 0.2 |  |  | 38 |  | 8%
579 | Таурас-Пласт | 2023-02-28 | 4 | 2 | KS-1 | СП | прозрачный | 830 | 40 | 36 | 44 | +5/-0 | 20.1 | 17.3 | 290 | 440 | 0.2 | 0.2 |  |  | 38 |  | 10%
491 | Таурас-Пласт | 2023-02-28 | 4 | 4 | KS-1 | СП | прозрачный | 570 | 30 | 27 | 33 | +5/-0 | 20.2 | 17 | 264 | 400 | 0.2 | 0.2 |  |  | 38 |  | 10%
637 | ТИКО-ПЛАСТИК | 2023-02-01 | 1 | 2 | KS-2 | СП | прозрачный | 1280 | 30 | 27 | 33 | +5/-0 | 25.5 | 19.5 | 329 | 723 | 0.2 | 0.2 |  |  | 38 |  | 10%
538 | ПРИНТ-ДИЗАЙН | 2023-02-01 | 1 | 4 | KS-2 | З | прозрачный | 640 | 60 | 55 | 64 | +5/-0 | 20.5 | 19.2 | 546 | 758 | 0.2 | 0.2 |  |  | 38 |  | 7.5%
532 | ТИКО-ПЛАСТИК | 2023-02-01 | 1 | 4 | KS-2 | СП | прозрачный | 1280 | 30 | 27 | 33 | +5/-0 | 25.5 | 19.5 | 329 | 723 | 0.2 | 0.2 |  |  | 38 |  | 10%
583 | Таурас-Пласт | 2023-03-02 | 3 | 2 | KS-1 | З | прозрачный | 930 | 60 | 55 | 65 | +5/-0 | 21.6 | 20.5 | 496 | 713 | 0.2 | 0.2 |  |  | 38 |  | 8.333%
584 | Таурас-Пласт | 2023-03-02 | 3 | 4 | Tecom | МЖ | прозрачный | 610 | 60 | 55 | 65 | +5/-0 | 20.5 | 19 | 523 | 708 | 0.2 | 0.2 |  |  | 38 |  | 8.333%
494 | Таурас-Пласт | 2023-02-01 | 2 | 1 | KS-1 | СП | прозрачный | 1030 | 40 | 36 | 44 | +5/-0 | 21.3 | 17.6 | 300 | 500 | 0.2 | 0.2 |  |  | 38 |  | 10%
529 | ТИКО-ПЛАСТИК | 2023-02-01 | 2 | 1 | KS-1 | СП | прозрачный | 1020 | 50 | 46 | 54 | +5/-0 | 21.3 | 17.2 | 303 | 560 | 0.2 | 0.2 |  |  | 38 |  | 8%
666 | Таурас-Пласт | 2023-02-01 | 2 | 3 | Tecom | МЖ | прозрачный | 860 | 80 | 74 | 86 | +5/-0 | 21.1 | 20.3 | 506 | 606 | 0.2 | 0.2 |  |  | 38 |  | 7.5%
665 | Таурас-Пласт | 2023-02-01 | 2 | 1 | Tecom | З | прозрачный | 830 | 90 | 83 | 97 | +5/-0 | 20.4 | 17.6 | 305 | 420 | 0.2 | 0.2 |  |  | 38 |  | 7.778%
588 | Таурас-Пласт | 2023-02-01 | 2 | 1 | Tecom | МЖ | прозрачный | 830 | 120 | 112 | 129 | +5/-0 | 21.7 | 20.3 | 750 | 800 | 0.2 | 0.2 |  |  | 38 |  | 7.083%
72 |  | 2023-02-01 | 2 | 4 | Tecom | З | прозрачный | 820 | 80 | 74 | 86 | +5/-0 | 21.6 | 18 | 400 | 570 | 0.2 | 0.2 |  |  | 38 |  | 7.5%
486 | Таурас-Пласт | 2023-02-01 | 4 | 4 | KS-2 | МЖ | прозрачный | 660 | 105 | 97 | 114 | +5/-0 | 21.3 | 20.6 | 580 | 750 | 0.2 | 0.2 |  |  | 38 |  | 8.095%
558 | ДЗГУ | 2023-02-01 | 3 | 2 | KS-2 | З | прозрачный | 1280 | 50 | 46 | 54 | +5/-0 | 20.3 | 17.4 | 290 | 460 | 0.2 | 0.2 |  |  | 38 |  | 8%
569 | ДЗГУ | 2023-02-01 | 3 | 2 | KS-1 | З | прозрачный | 1140 | 50 | 46 | 54 | +5/-0 | 21 | 17.8 | 304 | 406 | 0.2 | 0.2 |  |  | 38 |  | 8%
570 | ДЗГУ | 2023-02-01 | 3 | 2 | Tecom | З | прозрачный | 1220 | 50 | 46 | 54 | +5/-0 | 21.2 | 19.1 | 390 | 690 | 0.2 | 0.2 |  |  | 38 |  | 8%
571 | ДЗГУ | 2023-03-02 | 3 | 2 | KS-2 | З | прозрачный | 1280 | 50 | 46 | 54 | +5/-0 | 20.3 | 17.4 | 290 | 460 | 0.2 | 0.2 |  |  | 38 |  | 8%
541 | ТИКО-ПЛАСТИК | 2023-03-03 | 4 | 2 | KS-1 | З | прозрачный | 830 | 30 | 27 | 33 | +5/-0 | 24 | 16 | 184 | 602 | 0.2 | 0.2 |  |  | 38 |  | 10%
587 | Таурас-Пласт | 2023-03-03 | 4 | 2 | KS-1 | МЖ | прозрачный | 830 | 45 | 41 | 50 | +5/-0 | 20 | 19 | 401 | 500 | 0.2 | 0.2 |  |  | 38 |  | 10%
582 | Таурас-Пласт | 2023-03-03 | 4 | 4 | Tecom | З | прозрачный | 480 | 60 | 55 | 64 | +5/-0 | 20 | 16.3 | 370 | 500 | 0.2 | 0.2 |  |  | 38 |  | 7.5%
586 | Таурас-Пласт | 2023-03-03 | 4 | 4 | Tecom | МЖ | прозрачный | 580 | 60 | 55 | 65 | +5/-0 | 20.4 | 19 | 404 | 520 | 0.2 | 0.2 |  |  | 38 |  | 8.333%
590 | Таурас-Пласт | 2023-03-03 | 3 | 4 | Tecom | МЖ | прозрачный | 580 | 50 | 46 | 54 | +5/-0 | 20.2 | 19.3 | 406 | 600 | 0.2 | 0.2 |  |  | 38 |  | 8%
58 |  | 2023-03-03 | 4 | 2 | KS-1 | З | прозрачный | 870 | 30 | 27 | 33 | +5/-0 | 24.1 | 16.2 | 180 | 601 | 0.2 | 0.2 |  |  | 38 |  | 10%
561 | ДЗГУ | 2023-03-03 | 2 | 2 | KS-2 | З | прозрачный | 1280 | 75 | 69 | 80 | +5/-0 | 23 | 22 | 665 | 937 | 0.2 | 0.2 |  |  | 38 |  | 7.333%
73 |  | 2023-03-06 | 3 | 4 | KS-2 | З | прозрачный | 720 | 80 | 74 | 86 | +5/-0 | 20.2 | 17.4 | 340 | 460 | 0.2 | 0.2 |  |  | 38 |  | 7.5%
78 |  | 2023-03-06 | 2 | 2 | Tecom | СП | прозрачный | 1170 | 80 | 74 | 86 | +5/-0 | 19.1 | 18.1 | 390 | 746 | 0.2 | 0.2 |  |  | 38 |  | 7.5%
89 |  | 2023-03-06 | 3 | 2 | KS-1 | Л20 | прозрачный | 1050 | 20 | 18 | 22 | +5/-0 | 26.6 | 17.3 | 160 | 514 | 0.2 | 0.2 |  |  | 42 |  | 10%
696 | ТИКО-ПЛАСТИК | 2023-03-06 | 3 | 2 | KS-1 | СП | прозрачный | 1100 | 60 | 56 | 64 | +5/-0 | 18.2 | 16 | 443 | 720 | 0.2 | 0.2 |  |  | 38 |  | 6.667%
596 | ТИКО-ПЛАСТИК | 2023-03-06 | 1 | 2 | Tecom | СП | прозрачный | 1220 | 80 | 74 | 86 | +5/-0 | 18.1 | 18 | 560 | 667 | 0.2 | 0.2 |  |  | 38 |  | 7.5%
595 | ТИКО-ПЛАСТИК | 2023-03-06 | 1 | 4 | Tecom | СП | прозрачный | 660 | 50 | 46 | 54 | +5/-0 | 18.3 | 18 | 333 | 627 | 0.2 | 0.2 |  |  | 38 |  | 8%
598 | ТИКО-ПЛАСТИК | 2023-03-06 | 2 | 2 | Tecom | СП | прозрачный | 900 | 80 | 74 | 87 | +5/-0 | 20.1 | 18 | 462 | 819 | 0.2 | 0.2 |  |  | 38 |  | 8.125%
563 | ТИКО-ПЛАСТИК | 2023-03-06 | 2 | 2 | KS-2 | Л1 (peel) | прозрачный | 1220 | 50 | 45 | 55 | +5/-0 | 22.7 | 17.4 | 417 | 701 | 0.2 | 0.2 |  |  | 38 |  | 10%
608 | ТИКО-ПЛАСТИК | 2023-03-06 | 1 | 2 | Tecom | СП | прозрачный | 980 | 40 | 36 | 44 | +5/-0 | 24.2 | 17 | 194 | 607 | 0.2 | 0.2 |  |  | 38 |  | 10%
809 |  | 2023-03-06 | 1 | 2 | Tecom | СП | прозрачный | 960 | 100 | 92 | 108 | +5/-0 | 19.6 | 19 | 500 | 600 | 0.2 | 0.2 |  |  | 38 |  | 8%
784 |  | 2023-03-06 | 3 | 2 | Tecom | СП | прозрачный | 900 | 80 | 74 | 86 | +5/-0 | 20.1 | 18.1 | 500 | 600 | 0.2 | 0.2 |  |  | 38 |  | 7.5%
585 | Таурас-Пласт | 2023-03-06 | 2 | 2 | Tecom | МЖ | прозрачный | 770 | 60 | 56 | 65 | +5/-0 | 19.4 | 19.2 | 410 | 590 | 0.2 | 0.2 |  |  | 38 |  | 7.5%
589 | Таурас-Пласт | 2023-03-06 | 2 | 4 | KS-2 | МЖ | прозрачный | 670 | 80 | 74 | 86 | +5/-0 | 22.1 | 20.2 | 600 | 790 | 0.2 | 0.2 |  |  | 38 |  | 7.5%
667 | Таурас-Пласт | 2023-03-06 | 3 | 4 | KS-2 | МЖ | прозрачный | 730 | 50 | 46 | 54 | +5/-0 | 20 | 19 | 420 | 516 | 0.2 | 0.2 |  |  | 38 |  | 8%
661 | Таурас-Пласт | 2023-03-06 | 2 | 2 | KS-1 | СП | прозрачный | 1070 | 60 | 55 | 64 | +5/-0 | 19.9 | 18 | 380 | 650 | 0.2 | 0.2 |  |  | 38 |  | 7.5%
580 | Таурас-Пласт | 2023-03-06 | 3 | 4 | Tecom | СП | прозрачный | 570 | 100 | 92 | 108 | +5/-0 | 19.6 | 18.6 | 480 | 560 | 0.2 | 0.2 |  |  | 38 |  | 8%
578 | Таурас-Пласт | 2023-03-06 | 3 | 4 | Tecom | СП | прозрачный | 560 | 70 | 65 | 75 | +5/-0 | 18.6 | 18.4 | 413 | 544 | 0.2 | 0.2 |  |  | 38 |  | 7.143%
581 | Таурас-Пласт | 2023-03-06 | 2 | 2 | Tecom | СП | прозрачный | 960 | 100 | 92 | 108 | +5/-0 | 19.8 | 19.3 | 530 | 680 | 0.2 | 0.2 |  |  | 38 |  | 8%
591 | Таурас-Пласт | 2023-03-06 | 3 | 4 | Tecom | МЖ | прозрачный | 480 | 80 | 74 | 86 | +5/-0 | 21.6 | 20.4 | 540 | 760 | 0.2 | 0.2 |  |  | 38 |  | 7.5%
662 | Таурас-Пласт | 2023-03-06 | 1 | 2 | Tecom | СП | прозрачный | 980 | 50 | 46 | 54 | +5/-0 | 21.3 | 17.8 | 281 | 586 | 0.2 | 0.2 |  |  | 38 |  | 8%
793 | Таурас-Пласт | 2023-03-09 | 1 | 2 | KS-1 | СП | прозрачный | 980 | 50 | 46 | 54 | +5/-0 | 19.7 | 17.3 | 364 | 700 | 0.2 | 0.2 |  |  | 38 |  | 8%
735 | ТИКО-ПЛАСТИК | 2023-03-09 | 4 | 2 | KS-1 | СП | прозрачный | 1040 | 60 | 54 | 64 | +5/-0 | 18.2 | 17 | 459 | 635 | 0.2 | 0.2 |  |  | 38 |  | 8.333%
695 | ТИКО-ПЛАСТИК | 2023-03-13 | 3 | 2 | Tecom | СП | прозрачный | 910 | 120 | 111 | 128 | +5/-0 | 18 | 18 | 553 | 876 | 0.2 | 0.2 |  |  | 38 |  | 7.083%
734 | ТИКО-ПЛАСТИК | 2023-03-13 | 3 | 2 | Tecom | СП | прозрачный | 956 | 80 | 74 | 87 | +5/-0 | 18 | 18 | 437 | 752 | 0.2 | 0.2 |  |  | 38 |  | 8.125%
744 | Таурас-Пласт | 2023-03-13 | 1 | 2 | Tecom | МЖ | прозрачный | 830 | 80 | 74 | 86 | +5/-0 | 21 | 20.1 | 503 | 605 | 0.2 | 0.2 |  |  | 38 |  | 7.5%
610 | ТИКО-ПЛАСТИК | 2023-03-14 | 2 | 4 | KS-2 | СП | прозрачный | 720 | 40 | 36 | 44 | +5/-0 | 20.5 | 16.8 | 400 | 666 | 0.2 | 0.2 |  |  | 38 |  | 10%
102 |  | 2023-03-14 | 2 | 4 | KS-2 | СП | прозрачный | 720 | 45 | 41 | 49 | +5/-0 | 20.9 | 16.3 | 390 | 663 | 0.2 | 0.2 |  |  | 38 |  | 8.889%
663 | Таурас-Пласт | 2023-03-14 | 1 | 4 | KS-2 | СП | прозрачный | 630 | 90 | 83 | 97 | +5/-0 | 18.9 | 18.7 | 615 | 853 | 0.2 | 0.2 |  |  | 38 |  | 7.778%
745 | Таурас-Пласт | 2023-03-14 | 2 | 2 | Tecom | МЖ | прозрачный | 830 | 45 | 41 | 49 | +5/-0 | 22.4 | 19 | 400 | 708 | 0.2 | 0.2 |  |  | 38 |  | 8.889%
686 | ТИКО-ПЛАСТИК | 2023-03-15 | 4 | 2 | KS-1 | СП | прозрачный | 965 | 30 | 27 | 33 | +5/-0 | 23.3 | 16.2 | 152 | 542 | 0.2 | 0.2 |  |  | 38 |  | 10%
802 | ТИКО-ПЛАСТИК | 2023-03-15 | 2 | 2 | KS-1 | СП | прозрачный | 1100 | 60 | 55 | 65 | +5/-0 | 18.8 | 17.1 | 468 | 640 | 0.2 | 0.2 |  |  | 38 |  | 8.333%
845 | ТИКО-ПЛАСТИК | 2023-03-15 | 1 | 2 | KS-1 | СП | прозрачный | 980 | 40 | 36 | 44 | +5/-0 | 20.4 | 17.7 | 253 | 626 | 0.2 | 0.2 |  |  | 38 |  | 10%
694 | ТИКО-ПЛАСТИК | 2023-03-15 | 2 | 4 | KS-2 | СП | прозрачный | 760 | 80 | 74 | 86 | +5/-0 | 18.7 | 18.1 | 617 | 874 | 0.2 | 0.2 |  |  | 38 |  | 7.5%
848 | ТИКО-ПЛАСТИК | 2023-03-15 | 2 | 4 | KS-1 | СП | прозрачный | 760 | 40 | 36 | 44 | +5/-0 | 20.3 | 16.1 | 390 | 620 | 0.2 | 0.2 |  |  | 38 |  | 10%
846 | ТИКО-ПЛАСТИК | 2023-03-15 | 2 | 2 | KS-2 | СП | прозрачный | 968 | 40 | 36 | 44 | +5/-0 | 20.7 | 16 | 263 | 519 | 0.2 | 0.2 |  |  | 38 |  | 10%
664 | Таурас-Пласт | 2023-03-15 | 2 | 4 | Tecom | СП | прозрачный | 750 | 50 | 46 | 54 | +5/-0 | 18.4 | 16.7 | 410 | 670 | 0.2 | 0.2 |  |  | 38 |  | 8%
814 | УПак-Маркет | 2023-03-15 | 2 | 2 | Tecom | СП | прозрачный | 950 | 30 | 27 | 33 | +5/-0 | 21.3 | 16.1 | 156 | 510 | 0.2 | 0.2 |  |  | 38 |  | 10%
747 | Таурас-Пласт | 2023-03-15 | 2 | 4 | Tecom | МЖ | прозрачный | 580 | 40 | 36 | 44 | +5/-0 | 21.3 | 18.4 | 260 | 470 | 0.2 | 0.2 |  |  | 38 |  | 10%
746 | Таурас-Пласт | 2023-03-15 | 1 | 2 | Tecom | МЖ | прозрачный | 800 | 45 | 41 | 49 | +5/-0 | 19.7 | 19 | 401 | 510 | 0.2 | 0.2 |  |  | 38 |  | 8.889%
815 | УПак-Маркет | 2023-03-15 | 1 | 4 | KS-2 | СП | прозрачный | 740 | 90 | 83 | 97 | +5/-0 | 18.9 | 18.6 | 410 | 780 | 0.2 | 0.2 |  |  | 38 |  | 7.778%
811 | УПак-Маркет | 2023-03-15 | 4 | 4 | KS-2 | СП | прозрачный | 770 | 30 | 27 | 33 | +5/-0 | 21.3 | 17.2 | 264 | 520 | 0.2 | 0.2 |  |  | 38 |  | 10%
104 |  | 2023-03-15 | 4 | 2 | KS-1 | СП | прозрачный | 860 | 45 | 41 | 49 | +5/-0 | 24.1 | 17.4 | 216 | 642 | 0.2 | 0.2 |  |  | 38 |  | 8.889%
105 |  | 2023-03-16 | 4 | 2 | KS-2 | СП | прозрачный | 1320 | 45 | 41 | 49 | +5/-0 | 21 | 16.2 | 388 | 636 | 0.2 | 0.2 |  |  | 38 |  | 8.889%
79 |  | 2023-03-16 | 4 | 2 | Tecom | СП | прозрачный | 830 | 90 | 83 | 97 | +5/-0 | 19 | 18 | 417 | 782 | 0.2 | 0.2 |  |  | 38 |  | 7.778%
813 | УПак-Маркет | 2023-03-16 | 1 | 2 | Tecom | СП | прозрачный | 920 | 30 | 27 | 33 | +5/-0 | 28.9 | 16 | 172 | 564 | 0.2 | 0.2 |  |  | 38 |  | 10%
599 | ТИКО-ПЛАСТИК | 2023-03-16 | 1 | 2 | KS-1 | СП | белый | 900 | 80 | 74 | 86 | +5/-0 | 18.2 | 18 | 412 | 735 | 0.2 | 0.2 | 56 |  | 38 |  | 7.5%
101 |  | 2023-03-17 | 4 | 2 | KS-2 | СП | прозрачный | 1300 | 45 | 41 | 49 | +5/-0 | 20.7 | 16 | 389 | 573 | 0.2 | 0.2 |  |  | 38 |  | 8.889%
575 | ТИКО-ПЛАСТИК | 2023-03-17 | 4 | 2 | KS-1 | З | белый | 975 | 35 | 31 | 38 | +5/-0 | 24.7 | 18.6 | 330 | 661 | 0.2 | 0.2 | 66 |  | 38 |  | 10%
576 | ТИКО-ПЛАСТИК | 2023-03-17 | 4 | 2 | KS-1 | З | белый | 1240 | 30 | 27 | 33 | +5/-0 | 24.6 | 18.3 | 350 | 675 | 0.2 | 0.2 | 64 |  | 38 |  | 10%
99 | ТИКО-ПЛАСТИК | 2023-03-17 | 4 | 2 | KS-2 | СП | прозрачный | 1260 | 80 | 74 | 86 | +5/-0 | 18.7 | 18 | 557 | 820 | 0.2 | 0.2 |  |  | 38 |  | 7.5%
577 |  | 2023-03-17 | 1 | 2 | KS-1 | З | белый | 830 | 65 | 60 | 70 | +5/-0 | 22.2 | 18.3 | 440 | 669 | 0.2 | 0.2 | 64 |  | 38 |  | 7.692%
116. |  | 2023-03-17 | 1 | 2 | KS-1 | СП | белый | 920 | 50 | 46 | 54 | +5/-0 | 18.7 | 18.2 | 280 | 604 | 0.2 | 0.2 | 48 |  | 38 |  | 8%
108 |  | 2023-03-17 | 1 | 2 | KS-1 | СП | белый | 920 | 60 | 56 | 65 | +5/-0 | 19.7 | 17.5 | 369 | 613 | 0.2 | 0.2 | 48 |  | 38 |  | 7.5%
900 |  | 2023-03-17 | 1 | 2 | KS-2 | СП | прозрачный | 1280 | 30 | 27 | 33 | +5/-0 | 24.7 | 16 | 231 | 609 | 0.2 | 0.2 |  |  | 38 |  | 10%
114 |  | 2023-03-17 | 4 | 2 | Tecom | СП | прозрачный | 860 | 45 | 41 | 49 | +5/-0 | 25.1 | 19 | 250 | 724 | 0.2 | 0.2 |  |  | 38 |  | 8.889%
812 | УПак-Маркет | 2023-03-17 | 1 | 2 | Tecom | СП | прозрачный | 820 | 30 | 27 | 33 | +5/-0 | 32 | 16.8 | 152 | 626 | 0.2 | 0.2 |  |  | 38 |  | 10%
91 |  | 2023-03-20 | 3 | 2 | Tecom | СП | прозрачный | 820 | 40 | 36 | 44 | +5/-0 | 26.5 | 18.3 | 177 | 666 | 0.2 | 0.2 |  |  | 38 |  | 10%
100 |  | 2023-03-20 | 4 | 2 | KS-2 | СП | прозрачный | 1220 | 45 | 41 | 49 | +5/-0 | 20.1 | 18 | 328 | 740 | 0.2 | 0.2 |  |  | 38 |  | 8.889%
110 |  | 2023-03-20 | 3 | 2 | KS-2 | З | прозрачный | 1170 | 110 | 102 | 118 | +5/-0 | 22 | 19.9 | 510 | 720 | 0.2 | 0.2 |  |  | 38 |  | 7.273%
120 |  | 2023-03-20 | 4 | 2 | Tecom | СП | прозрачный | 820 | 60 | 56 | 65 | +5/-0 | 19.3 | 17 | 306 | 498 | 0.2 | 0.2 |  |  | 38 |  | 7.5%
103 |  | 2023-03-20 | 3 | 2 | Tecom | СП | прозрачный | 820 | 45 | 41 | 49 | +5/-0 | 20.4 | 17.9 | 420 | 604 | 0.2 | 0.2 |  |  | 38 |  | 8.889%
828 | ПРИНТ-ДИЗАЙН | 2023-03-20 | 3 | 4 | KS-2 | СП | прозрачный | 690 | 90 | 83 | 97 | +5/-0 | 18.8 | 17.9 | 460 | 702 | 0.2 | 0.2 |  |  | 38 |  | 7.778%
890 | ПРИНТ-ДИЗАЙН | 2023-03-20 | 3 | 4 | KS-2 | СП | прозрачный | 650 | 70 | 65 | 75 | +5/-0 | 20 | 18 | 400 | 600 | 0.2 | 0.2 |  |  | 38 |  | 7.143%
891 | ДЗГУ | 2023-03-20 | 2 | 4 | KS-2 | З | прозрачный | 720 | 80 | 74 | 86 | +5/-0 | 20.4 | 19.8 | 560 | 770 | 0.2 | 0.2 |  |  | 38 |  | 7.5%
854 | ПОЛИПАК | 2023-03-20 | 2 | 2 | Tecom | МЖ | прозрачный | 825 | 75 | 69 | 80 | +5/-0 | 21.5 | 20.1 | 520 | 720 | 0.2 | 0.2 |  |  | 38 |  | 7.333%
847 | ТИКО-ПЛАСТИК | 2023-03-20 | 4 | 4 | KS-2 | СП | прозрачный | 720 | 40 | 36 | 44 | +5/-0 | 20.2 | 16 | 342 | 554 | 0.2 | 0.2 |  |  | 38 |  | 10%
910 | ТИКО-ПЛАСТИК | 2023-03-20 | 2 | 2 | KS-2 | СП | прозрачный | 1020 | 80 | 74 | 86 | +5/-0 | 20.5 | 18.7 | 482 | 754 | 0.2 | 0.2 |  |  | 38 |  | 7.5%
878 | ТИКО-ПЛАСТИК | 2023-03-20 | 2 | 2 | KS-2 | СП | прозрачный | 1140 | 80 | 74 | 86 | +5/-0 | 18.8 | 18.1 | 519 | 754 | 0.2 | 0.2 |  |  | 38 |  | 7.5%
824 | ТИКО-ПЛАСТИК | 2023-03-20 | 2 | 2 | KS-2 | СП | прозрачный | 1160 | 40 | 36 | 44 | +5/-0 | 20.8 | 16.7 | 273 | 558 | 0.2 | 0.2 |  |  | 38 |  | 10%
894 | ТИКО-ПЛАСТИК | 2023-03-20 | 4 | 2 | KS-1 | З | белый | 980 | 55 | 50 | 58 | +5/-0 | 20.7 | 19.6 | 561 | 695 | 0.2 | 0.2 | 56 |  | 38 |  | 7.273%
877 | Хоупак | 2023-03-20 | 3 | 4 | Tecom | З | прозрачный | 570 | 40 | 36 | 44 | +5/-0 | 20.4 | 18 | 262 | 672 | 0.2 | 0.2 |  |  | 38 |  | 10%
906 | ДЗГУ | 2023-03-21 | 2 | 2 | KS-2 | З | прозрачный | 1280 | 60 | 56 | 64 | +5/-0 | 20 | 19.5 | 549 | 762 | 0.2 | 0.2 |  |  | 38 |  | 6.667%
816 | Таурас-Пласт | 2023-03-21 | 1 | 2 | Tecom | МЖ | прозрачный | 870 | 60 | 55 | 65 | +5/-0 | 22.1 | 19.9 | 400 | 721 | 0.2 | 0.2 |  |  | 38 |  | 8.333%
907 | ДЗГУ | 2023-03-21 | 1 | 2 | KS-2 | З | прозрачный | 1280 | 50 | 46 | 54 | +5/-0 | 20 | 17.2 | 410 | 676 | 0.2 | 0.2 |  |  | 38 |  | 8%
952 | Таурас-Пласт | 2023-03-22 | 2 | 4 | KS-2 | МЖ | прозрачный | 670 | 80 | 74 | 86 | +5/-0 | 21.3 | 20.6 | 650 | 860 | 0.2 | 0.2 |  |  | 38 |  | 7.5%
953 | Таурас-Пласт | 2023-03-22 | 2 | 4 | KS-2 | МЖ | прозрачный | 750 | 45 | 41 | 49 | +5/-0 | 20.9 | 19.9 | 470 | 673 | 0.2 | 0.2 |  |  | 38 |  | 8.889%
955 | Таурас-Пласт | 2023-03-22 | 1 | 4 | KS-2 | МЖ | прозрачный | 790 | 60 | 56 | 65 | +5/-0 | 20 | 19.1 | 542 | 639 | 0.2 | 0.2 |  |  | 38 |  | 7.5%
961 | Таурас-Пласт | 2023-03-22 | 1 | 4 | KS-2 | СП | прозрачный | 960 | 50 | 46 | 54 | +5/-0 | 19.3 | 17.3 | 400 | 651 | 0.2 | 0.2 |  |  | 38 |  | 8%
636 | Хоупак | 2023-03-23 | 1 | 4 | KS-2 | СП | белый | 680 | 60 | 56 | 64 | +5/-0 | 19.4 | 16.1 | 459 | 623 | 0.17 | 0.16 |  |  | 38 |  | 6.667%
703 | Хоупак | 2023-03-23 | 2 | 4 | KS-2 | СП | белый | 580 | 60 | 56 | 65 | +5/-0 | 20.5 | 17.9 | 420 | 754 | 0.17 | 0.16 |  |  | 38 |  | 7.5%
889 | ТИКО-ПЛАСТИК | 2023-03-23 | 2 | 4 | KS-2 | СП | белый | 632 | 110 | 103 | 118 | +5/-0 | 18.1 | 18 | 721 | 18 | 0.2 | 0.16 |  |  | 38 |  | 6.818%
908 | ДЗГУ | 2023-03-23 | 4 | 2 | Tecom | З | прозрачный | 1030 | 50 | 47 | 53 | +5/-0 | 20.1 | 18.2 | 309 | 686 | 0.2 | 0.16 |  |  | 38 |  | 6%
909 | ТИКО-ПЛАСТИК | 2023-03-23 | 4 | 2 | KS-2 | Л1 (peel) | белый | 740 | 50 | 46 | 53 | +5/-0 | 20.1 | 15.3 | 417 | 582 |  |  |  |  | 38 |  | 7%
979 | Хоупак | 2023-03-23 | 4 | 4 | KS-2 | З | белый | 580 | 60 | 55 | 64 | +5/-0 | 20.3 | 20 | 447 | 794 | 0.2 |  |  |  | 38 |  | 7.5%
895 | ТИКО-ПЛАСТИК | 2023-03-24 | 1 | 2 | KS-1 | З | белый | 880 | 55 | 51 | 59 | +5/-0 | 21.5 | 18.6 | 444 | 700 | 0.2 |  | 56 |  | 38 |  | 7.273%
964 | ДЗГУ | 2023-03-24 | 1 | 2 | KS-2 | З | прозрачный | 940 | 70 | 65 | 74 | +5/-0 | 18.5 | 17.6 | 428 | 702 | 0.2 | 0.2 |  |  | 38 |  | 6.429%
960 | Таурас-Пласт | 2023-03-24 | 1 | 2 | KS-2 | СП | прозрачный | 1100 | 70 | 65 | 75 | +5/-0 | 20.4 | 18.2 | 499 | 765 | 0.2 | 0.2 |  |  | 38 |  | 7.143%
972 | ДЗГУ | 2023-03-24 | 1 | 2 | KS-2 | СП | прозрачный | 1140 | 40 | 36 | 44 | +5/-0 | 20.8 | 16.3 | 282 | 658 | 0.2 | 0.2 |  |  | 38 |  | 10%
975 | ТИКО-ПЛАСТИК | 2023-03-24 | 1 | 4 | Tecom | КЖ | прозрачный | 740 | 100 | 92 | 108 | +5/-0 | 18.3 | 18 | 602 | 806 | 0.2 | 0.2 |  |  | 38 |  | 8%
109 |  | 2023-03-24 | 2 | 4 | KS-2 | З | прозрачный | 910 | 80 | 75 | 86 | +5/-0 | 20 | 18 | 440 | 706 | 0.2 | 0.2 |  |  | 38 |  | 6.875%
973 | ТИКО-ПЛАСТИК | 2023-03-27 | 1 | 2 | KS-2 | КЖ | прозрачный | 1230 | 70 | 65 | 75 | +5/-0 | 21.3 | 18.6 | 520 | 760 | 0.2 | 0.17 |  |  | 38 |  | 7.143%
982 | Таурас-Пласт | 2023-03-27 | 1 | 2 | KS-2 | МЖ | прозрачный | 830 | 45 | 41 | 49 | +5/-0 | 20.1 | 19 | 403 | 697 | 0.2 | 0.15 |  |  | 38 |  | 8.889%
980 | Таурас-Пласт | 2023-03-27 | 4 | 2 | Tecom | СП | прозрачный | 1100 | 80 | 74 | 86 | +5/-0 | 19.2 | 18 | 500 | 710 | 0.2 | 0.17 |  |  | 38 |  | 7.5%
981 | Таурас-Пласт | 2023-03-27 | 1 | 4 | KS-2 | СП | прозрачный | 760 | 45 | 41 | 49 | +5/-0 | 18.7 | 16.8 | 260 | 420 | 0.2 | 0.17 |  |  | 38 |  | 8.889%
1000 | ДЗГУ | 2023-03-27 | 3 | 2 | KS-2 | СП | прозрачный | 1100 | 100 | 92 | 108 | +5/-0 | 18.3 | 18 | 520 | 700 | 0.2 | 0.2 |  |  | 38 |  | 8%
971 | ДЗГУ | 2023-03-27 | 1 | 2 | KS-2 | З | прозрачный | 1280 | 40 | 36 | 44 | +5/-0 | 22.4 | 18.1 | 277 | 608 | 0.2 | 0.17 |  |  | 38 |  | 10%
970 | ДЗГУ | 2023-03-27 | 1 | 2 | KS-2 | З | прозрачный | 1220 | 40 | 36 | 43 | +5/-0 | 20 | 18 | 258 | 628 | 0.2 | 0.17 |  |  | 38 |  | 8.75%
135 |  | 2023-03-27 | 4 | 2 | KS-2 | СП | прозрачный | 1280 | 60 | 56 | 64 | +5/-0 | 18.8 | 16.5 | 300 | 600 | 0.2 | 0.17 |  |  | 38 |  | 6.667%
131 |  | 2023-03-27 | 3 | 2 | Tecom | З | прозрачный | 860 | 80 | 74 | 86 | +5/-0 | 22.5 | 20 | 510 | 750 | 0.2 | 0.17 |  |  | 38 |  | 7.5%
132 |  | 2023-03-27 | 3 | 2 | KS-2 | СП | прозрачный | 1270 | 60 | 56 | 65 | +5/-0 | 19.9 | 19 | 540 | 720 | 0.2 | 0.17 |  |  | 38 |  | 7.5%
134 |  | 2023-03-27 | 4 | 2 | KS-2 | СП | прозрачный | 1120 | 60 | 56 | 64 | +5/-0 | 18.9 | 18.3 | 400 | 500 | 0.2 | 0.17 |  |  | 38 |  | 6.667%
968 | ПОЛИПАК | 2023-03-27 | 4 | 2 | Tecom | МЖ | прозрачный | 840 | 75 | 70 | 80 | +5/-0 | 21.3 | 20.1 | 540 | 700 | 0.2 | 0.2 |  |  | 38 |  | 6.667%
767 | Хоупак | 2023-03-27 | 1 | 2 | Tecom | З | прозрачный | 880 | 40 | 36 | 44 | +5/-0 | 21.2 | 17.9 | 250 | 620 | 0.2 | 0.17 |  |  | 38 |  | 10%
948 | Хоупак | 2023-03-27 | 4 | 2 | Tecom | З | прозрачный | 890 | 40 | 36 | 44 | +5/-0 | 20.5 | 19.2 | 266 | 646 | 0.2 | 0.17 |  |  | 38 |  | 10%
1191 |  | 2023-03-27 | 3 | 2 | Tecom | З | прозрачный | 840 | 30 | 27 | 33 | +5/-0 | 32 | 18.7 | 150 | 637 | 0.2 | 0.17 |  |  | 38 |  | 10%
957 | Таурас-Пласт | 2023-03-27 | 2 | 2 | Tecom | МЖ | прозрачный | 810 | 50 | 46 | 54 | +5/-0 | 21.7 | 19 | 400 | 638 | 0.2 | 0.17 |  |  | 38 |  | 8%
991 | ТИКО-ПЛАСТИК | 2023-03-27 | 2 | 1 | KS-2 | СП | прозрачный | 1232 | 80 | 74 | 86 | +5/-0 | 20.7 | 20 | 661 | 821 | 0.2 | 0.17 |  |  | 38 |  | 7.5%
137 |  | 2023-03-28 | 2 | 2 | Tecom | СП | прозрачный | 1000 | 50 | 46 | 54 | +5/-0 | 19.9 | 17.4 | 309 | 610 | 0.2 | 0.17 |  |  | 38 |  | 8%
956 | Таурас-Пласт | 2023-03-28 | 4 | 2 | Tecom | МЖ | прозрачный | 830 | 70 | 65 | 75 | +5/-0 | 21.1 | 20 | 500 | 680 | 0.2 | 0.2 |  |  | 38 |  | 7.143%
1002 | ДЗГУ | 2023-03-28 | 3 | 2 | KS-2 | З | прозрачный | 1180 | 60 | 56 | 64 | +5/-0 | 21.1 | 17 | 481 | 637 | 0.2 | 0.2 |  |  | 38 |  | 6.667%
959 | Таурас-Пласт | 2023-03-28 | 2 | 4 | Tecom | З | прозрачный | 530 | 65 | 61 | 69 | +5/-0 | 19.2 | 16.6 | 398 | 633 | 0.2 | 0.2 |  |  | 38 |  | 6.154%
954 |  | 2023-03-29 | 2 | 4 | Tecom | СП | прозрачный | 520 | 90 | 83 | 97 | +5/-0 | 18.5 | 18.2 | 568 | 863 | 0.2 | 0.2 |  |  | 38 |  | 7.778%
1033 | Таурас-Пласт | 2023-03-29 | 3 | 2 | Tecom | СП | прозрачный | 1230 | 70 | 65 | 75 | +5/-0 | 19 | 18 | 451 | 653 | 0.2 | 0.2 |  |  | 38 |  | 7.143%
1040 | ТИКО-ПЛАСТИК | 2023-03-29 | 3 | 2 | Tecom | СП | прозрачный | 1032 | 80 | 74 | 86 | +5/-0 | 18 | 18 | 653 | 761 | 0.2 | 0.2 |  |  | 38 |  | 7.5%
962 | Таурас-Пласт | 2023-03-29 | 2 | 2 | Tecom | СП | прозрачный | 1070 | 120 | 112 | 129 | +5/-0 | 18.3 | 18 | 629 | 882 | 0.2 | 0.2 |  |  | 38 |  | 7.083%
966 | ДЗГУ | 2023-03-29 | 1 | 2 | Tecom | СП | прозрачный | 990 | 110 | 102 | 118 | +5/-0 | 18.2 | 18 | 567 | 734 | 0.2 | 0.2 |  |  | 38 |  | 7.273%
1019 | ТИКО-ПЛАСТИК | 2023-03-29 | 2 | 2 | KS-1 | МЖ | Прозрачный | 1100 | 60 | 55 | 64 | +5/-0 | 19.2 | 19 | 507 | 656 | 0.2 | 0.2 |  |  | 38 |  | 7.5%
1018 | ТИКО-ПЛАСТИК | 2023-03-29 | 2 | 2 | KS-1 | МЖ | Прозрачный | 1040 | 60 | 55 | 64 | +5/-0 | 20 | 19 | 508 | 596 | 0.2 | 0.2 |  |  | 38 |  | 7.5%
1022 | ТИКО-ПЛАСТИК | 2023-03-29 | 2 | 2 | KS-1 | МЖ | Прозрачный | 1060 | 60 | 54 | 64 | +5/-0 | 19.1 | 19 | 495 | 674 | 0.2 | 0.2 |  |  | 38 |  | 8.333%
992 | ТИКО-ПЛАСТИК | 2023-03-29 | 1 | 2 | KS-1 | СП | Прозрачный | 860 | 85 | 79 | 91 | +5/-0 | 19 | 18 | 414 | 754 | 0.2 | 0.2 |  |  | 38 |  | 7.059%
998 | ДЗГУ | 2023-03-29 | 2 | 2 | Tecom | СП | Прозрачный | 850 | 100 | 92 | 108 | +5/-0 | 18.2 | 18 | 519 | 810 | 0.2 | 0.2 |  |  | 38 |  | 8%
133 |  | 2023-03-29 | 2 | 2 | Tecom | СП | Прозрачный | 860 | 60 | 55 | 65 | +5/-0 | 20.2 | 16.9 | 293 | 683 | 0.2 | 0.2 |  |  | 38 |  | 8.333%
1024 | Таурас-Пласт | 2023-03-29 | 1 | 4 | KS-2 | МЖ | Прозрачный | 710 | 45 | 41 | 49 | +5/-0 | 21.5 | 19 | 472 | 723 | 0.2 | 0.2 |  |  | 38 |  | 8.889%
138 |  | 2023-03-29 | 1 | 2 | KS-1 | Л20 | Прозрачный | 1050 | 20 | 18 | 22 | +5/-0 | 25 | 14.1 | 151 | 562 | 0.2 | 0.17 |  |  | 38 |  | 10%
1020 | Таурас-Пласт | 2023-03-29 | 1 | 4 | KS-2 | МЖ | прозрачный | 710 | 50 | 46 | 55 | +5/-0 | 20.2 | 18.8 | 460 | 719 | 0.2 | 0.2 |  |  | 38 |  | 9%
1038 | ДЗГУ | 2023-03-31 | 2 | 2 | KS-1 | З | прозрачный | 980 | 60 | 55 | 64 | +5/-0 | 20 | 17.7 | 443 | 687 | 0.2 | 0.2 |  |  | 38 |  | 7.5%
999 | ДЗГУ | 2023-03-31 | 1 | 2 | Tecom | СП | прозрачный | 840 | 80 | 74 | 86 | +5/-0 | 20.2 | 18.7 | 408 | 803 | 0.2 | 0.2 |  |  | 38 |  | 7.5%
1027 | Таурас-Пласт | 2023-03-31 | 2 | 4 | KS-2 | МЖ | прозрачный | 670 | 80 | 75 | 85 | +5/-0 | 21 | 20.8 | 602 | 800 | 0.2 | 0.2 |  |  | 38 |  | 6.25%
1017 | ТИКО-ПЛАСТИК | 2023-03-31 | 1 | 4 | KS-2 | МЖ | прозрачный | 700 | 60 | 57 | 64 | +5/-0 | 20.8 | 19.6 | 475 | 19.6 | 0.17 | 0.16 |  |  | 38 |  | 5.833%
151 |  | 2023-03-31 | 2 | 4 | KS-2 | СП | прозрачный | 720 | 40 | 37 | 44 | +5/-0 | 20.8 | 16 | 337 | 563 | 0.2 | 0.17 |  |  | 38 |  | 8.75%
1021 | Таурас-Пласт | 2023-03-31 | 4 | 4 | KS-1 | МЖ | прозрачный | 470 | 40 | 36 | 43 | +5/-0 | 21.2 | 18.2 | 257 | 468 | 0.2 | 0.17 |  |  | 38 |  | 8.75%
1072 | ДЗГУ | 2023-03-31 | 4 | 4 | KS-2 | З | прозрачный | 780 | 85 | 79 | 91 | +5/-0 | 20.8 | 19.5 | 724 | 791 | 0.2 | 0.2 |  |  | 38 |  | 7.059%
1073 | ДЗГУ | 2023-04-03 | 1 | 2 | KS-2 | З | прозрачный | 1240 | 70 | 65 | 75 | +5/-0 | 20.8 | 18.4 | 400 | 650 | 0.2 | 0.2 |  |  | 38 |  | 7.143%
1077 | ДЗГУ | 2023-04-03 | 4 | 2 | Tecom | З | прозрачный | 980 | 70 | 64 | 75 | +5/-0 | 20 | 17.3 | 390 | 690 | 0.2 | 0.2 |  |  | 38 |  | 7.857%
143 |  | 2023-04-03 | 1 | 2 | KS-1 | СП | прозрачный | 820 | 60 | 55 | 65 | +5/-0 | 19.2 | 17.4 | 304 | 470 | 0.2 | 0.2 |  |  | 38 |  | 8.333%
1032 | Таурас-Пласт | 2023-04-03 | 1 | 2 | KS-1 | СП | прозрачный | 830 | 50 | 46 | 54 | +5/-0 | 21.1 | 16.5 | 256 | 540 | 0.2 | 0.2 |  |  | 38 |  | 8%
1025 | Таурас-Пласт | 2023-04-03 | 4 | 2 | KS-1 | МЖ | прозрачный | 830 | 45 | 41 | 49 | +5/-0 | 21.3 | 19.2 | 402 | 689 | 0.2 | 0.2 |  |  | 38 |  | 8.889%
1058 | Таурас-Пласт | 2023-04-03 | 4 | 2 | Tecom | З | прозрачный | 850 | 80 | 74 | 86 | +5/-0 | 21.6 | 19.6 | 410 | 771 | 0.2 | 0.2 |  |  | 38 |  | 7.5%
1059 | Таурас-Пласт | 2023-04-03 | 1 | 2 | Tecom | МЖ | прозрачный | 960 | 120 | 112 | 129 | +5/-0 | 21 | 20.4 | 504 | 718 | 0.2 | 0.2 |  |  | 38 |  | 7.083%
1078 | Таурас-Пласт | 2023-04-03 | 1 | 2 | KS-2 | МЖ | белый | 790 | 110 | 102 | 118 | +5/-0 | 21.4 | 20.4 | 510 | 630 | 0.2 | 0.2 | 44 |  | 38 |  | 7.273%
1034 | Таурас-Пласт | 2023-04-03 | 1 | 4 | KS-2 | СП | белый | 750 | 30 | 27 | 33 | +5/-0 | 24.4 | 16.8 | 156 | 420 | 0.2 | 0.2 | 56 |  | 38 |  | 10%
1080 | Таурас-Пласт | 2023-04-03 | 4 | 4 | KS-2 | СП | прозрачный | 760 | 40 | 36 | 44 | +5/-0 | 20.3 | 16.3 | 380 | 620 | 0.2 | 0.2 |  |  | 38 |  | 10%
1079 | Таурас-Пласт | 2023-04-03 | 1 | 4 | KS-2 | МЖ | прозрачный | 730 | 50 | 46 | 54 | +5/-0 | 22.5 | 19.5 | 410 | 510 | 0.2 | 0.2 |  |  | 38 |  | 8%
1035 | ПОЛИПАК | 2023-04-03 | 4 | 4 | KS-1 | Л | прозрачный | 590 | 25 | 22 | 27 | +5/-0 | 26.3 | 17.2 | 277 | 530 | 0.2 | 0.2 |  |  | 38 |  | 10%
1056 | ТИКО-ПЛАСТИК | 2023-04-04 | 3 | 2 | KS-1 | СП | прозрачный | 1070 | 40 | 36 | 44 | +5/-0 | 20.2 | 18 | 403 | 558 | 0.2 | 0.2 |  |  | 38 |  | 10%
1049 | ТИКО-ПЛАСТИК | 2023-04-04 | 1 | 2 | KS-1 | СП | прозрачный | 1100 | 60 | 56 | 65 | +5/-0 | 19.3 | 16.4 | 494 | 632 | 0.2 | 0.2 |  |  | 38 |  | 7.5%
1054 | ТИКО-ПЛАСТИК | 2023-04-04 | 3 | 2 | Tecom | СП | прозрачный | 828 | 70 | 65 | 76 | +5/-0 | 20.5 | 17.7 | 350 | 661 | 0.2 | 0.2 |  |  | 38 |  | 7.857%
1061 | ДЗГУ | 2023-04-04 | 3 | 2 | Tecom | СП | прозрачный | 940 | 70 | 65 | 76 | +5/-0 | 20.5 | 19.5 | 402 | 786 | 0.2 | 0.2 |  |  | 38 |  | 7.857%
1060 | Таурас-Пласт | 2023-04-04 | 4 | 2 | Tecom | Л1 (peel) | прозрачный | 970 | 40 | 36 | 44 | +5/-0 | 24.7 | 17.5 | 221 | 557 | 0.3 | 0.2 |  |  | 38 |  | 10%
1096 | ТИКО-ПЛАСТИК | 2023-04-04 | 2 | 4 | Tecom | СП | прозрачный | 538 | 80 | 74 | 86 | +5/-0 | 18.1 | 18 | 560 | 732 | 0.2 | 0.2 |  |  | 38 |  | 7.5%
969 | ТИКО-ПЛАСТИК | 2023-04-05 | 2 | 2 | Tecom | Л1 (peel) | белый | 940 | 40 | 36 | 44 | +5/-0 | 25.7 | 16 | 253 | 561 | 0.3 |  | 53 |  | 38 |  | 10%
1026 | ТИКО-ПЛАСТИК | 2023-04-05 | 3 | 2 | Tecom | СП | белый | 904 | 140 | 124 | 144 | +5/-0 | 18.1 | 18.3 | 647 | 865 | 0.24 |  | 45 |  | 38 |  | 7.143%
1039 | ТИКО-ПЛАСТИК | 2023-04-06 | 1 | 2 | Tecom | СП | белый | 1218 | 80 | 73 | 85 | +5/-0 | 18.6 | 18.5 | 494 | 711 | 0.23 |  | 51 |  | 38 |  | 7.5%
1292 | образец | 2023-04-06 | 1 | 2 | Tecom | СП | белый | 904 | 30 | 27 | 33 | +5/-0 | 20.6 | 17.3 | 301 | 591 | 0.2 |  | 56 |  | 38 |  | 10%
136 | НР-Пак | 2023-04-06 | 1 | 2 | Tecom | СП | белый | 1000 | 100 | 92 | 107 | +5/-0 | 18.2 | 18 | 519 | 810 | 0.2 |  | 47 |  | 38 |  | 7.5%
1177 | Хоупак | 2023-04-06 | 2 | 1 | Tecom | СП | белый | 815 | 60 | 56 | 64 | +5/-0 | 22 | 17.4 | 266 | 642 | 0.22 |  | 51 |  | 38 |  | 6.667%
1142 | УПак-Маркет | 2023-04-06 | 2 | 1 | Tecom | СП | прозрачный | 800 | 40 | 38 | 43 | +5/-0 | 25 | 17.5 | 161 | 623 | 0.23 |  |  |  | 38 |  | 6.25%
145 |  | 2023-04-10 | 2 | 2 | Tecom | СП | прозрачный | 1220 | 40 | 36 | 44 | +5/-0 | 20 | 17.6 | 320 | 700 | 0.2 |  |  |  | 38 |  | 10%
146 |  | 2023-04-10 | 4 | 2 | Tecom | СП | прозрачный | 1220 | 45 | 41 | 49 | +5/-0 | 20.2 | 18.1 | 328 | 730 | 0.2 |  |  |  | 38 |  | 8.889%
162 |  | 2023-04-10 | 1 | 2 | Tecom | СП | прозрачный | 1020 | 50 | 46 | 54 | +5/-0 | 20.3 | 19.3 | 500 | 740 | 0.2 |  |  |  | 38 |  | 8%
168 |  | 2023-04-10 | 1 | 2 | Tecom | СП | прозрачный | 1020 | 50 | 46 | 54 | +5/-0 | 20.3 | 19.3 | 503 | 744 | 0.2 |  |  |  | 38 |  | 8%
174. |  | 2023-04-10 | 1 | 2 | Tecom | СП | прозрачный | 1020 | 65 | 61 | 69 | +5/-0 | 19.9 | 17.9 | 374 | 756 | 0.2 |  |  |  | 38 |  | 6.154%
150. |  | 2023-04-10 | 4 | 2 | Tecom | СП | прозрачный | 1000 | 110 | 102 | 118 | +5/-0 | 18.9 | 18.7 | 569 | 740 | 0.2 |  |  |  | 38 |  | 7.273%
1099 | ТИКО-ПЛАСТИК | 2023-04-10 | 4 | 2 | Tecom | СП | прозрачный | 1000 | 80 | 74 | 86 | +5/-0 | 19.9 | 19.6 | 480 | 700 | 0.2 |  |  |  | 38 |  | 7.5%
1106 | ОКИЛ-САТО | 2023-04-10 | 1 | 2 | Tecom | СП | прозрачный | 840 | 35 | 31 | 38 | +5/-0 | 27 | 16.2 | 250 | 600 | 0.2 |  |  |  | 38 |  | 10%
1097 | УПак-Маркет | 2023-04-10 | 1 | 4 | Tecom | СП | прозрачный | 660 | 40 | 36 | 44 | +5/-0 | 21.5 | 17 | 324 | 510 | 0.2 |  |  |  | 38 |  | 10%
165 |  | 2023-04-11 | 3 | 2 | Tecom | СП | прозрачный | 820 | 50 | 46 | 54 | +5/-0 | 23.9 | 16.4 | 250 | 608 | 0.2 |  |  |  | 38 |  | 8%
1245 | ТИКО-ПЛАСТИК | 2023-04-11 | 4 | 4 | KS-2 | СП | прозрачный | 720 | 50 | 46 | 54 | +5/-0 | 21.2 | 16.5 | 448 | 636 | 0.2 |  |  |  | 38 |  | 8%
167. |  | 2023-04-11 | 4 | 4 | KS-2 | СП | прозрачный | 720 | 50 | 46 | 54 | +5/-0 | 21.4 | 18.6 | 433 | 659 | 0.2 |  |  |  | 38 |  | 8%
161 |  | 2023-04-11 | 4 | 4 | KS-2 | СП | прозрачный | 720 | 50 | 46 | 54 | +5/-0 | 19.7 | 17.1 | 394 | 584 | 0.2 |  |  |  | 38 |  | 8%
170 |  | 2023-04-11 | 4 | 4 | KS-2 | СП | прозрачный | 700 | 105 | 98 | 114 | +5/-0 | 18 | 18 | 610 | 829 | 0.2 |  |  |  | 38 |  | 7.619%
175. |  | 2023-04-11 | 3 | 4 | KS-2 | СП | прозрачный | 720 | 40 | 36 | 43 | +5/-0 | 20.9 | 17.1 | 306 | 578 | 0.2 |  |  |  | 38 |  | 8.75%
1211 | УПак-Маркет | 2023-04-11 | 3 | 4 | KS-2 | СП | Прозрачный | 740 | 90 | 83 | 97 | +5/-0 | 20.2 | 19.9 | 633 | 897 | 0.2 |  |  |  | 38 |  | 7.778%
144 |  | 2023-04-12 | 4 | 2 | Tecom | СП | Прозрачный | 820 | 40 | 36 | 44 | +5/-0 | 28.2 | 17.8 | 160 | 721 | 0.19 |  |  |  | 38 |  | 10%
166. |  | 2023-04-12 | 4 | 2 | KS-2 | СП | Прозрачный | 1220 | 50 | 47 | 54 | +5/-0 | 21.7 | 17.4 | 379 | 678 | 0.19 |  |  |  | 38 |  | 7%
1144 | Таурас-Пласт | 2023-04-12 | 4 | 4 | KS-2 | СП | Прозрачный | 610 | 70 | 65 | 75 | +5/-0 | 20 | 17.9 | 494 | 683 | 0.18 |  |  |  | 38 |  | 7.143%
1213 | Хоупак | 2023-04-12 | 4 | 4 | KS-2 | СП | Прозрачный | 620 | 30 | 27 | 33 | +5/-0 | 23.9 | 16.1 | 257 | 559 | 0.2 |  |  |  | 38 |  | 10%
169. |  | 2023-04-12 | 2 | 2 | KS-2 | СП | прозрачный | 1220 | 80 | 74 | 86 | +5/-0 | 19.8 | 18 | 571 | 784 | 0.2 |  |  |  | 38 |  | 7.5%
173. |  | 2023-04-13 | 3 | 2 | Tecom | СП | прозрачный | 820 | 40 | 36 | 44 | +5/-0 | 28 | 17.9 | 163 | 720 | 0.2 |  |  |  | 38 |  | 10%
1166 | ДЗГУ | 2023-04-13 | 2 | 2 | KS-2 | З | прозрачный | 1240 | 70 | 64 | 75 | +5/-0 | 20.6 | 18.3 | 400 | 640 | 0.2 |  |  |  | 38 |  | 7.857%
1175 | ДЗГУ | 2023-04-13 | 2 | 2 | KS-2 | З | прозрачный | 1100 | 80 | 74 | 86 | +5/-0 | 21.5 | 18.9 | 570 | 780 | 0.2 |  |  |  | 38 |  | 7.5%
1249 | ДЗГУ | 2023-04-14 | 3 | 2 | KS-2 | З | прозрачный | 1280 | 50 | 46 | 54 | +5/-0 | 21.6 | 18.7 | 456 | 654 | 0.2 |  |  |  | 38 |  | 8%
1210 | УПак-Маркет | 2023-04-14 | 1 | 2 | Tecom | СП | прозрачный | 820 | 40 | 36 | 43 | +5/-0 | 18.2 | 17.8 | 165 | 720 | 0.2 |  |  |  | 38 |  | 8.75%
1323 | ТИКО-ПЛАСТИК | 2023-04-17 | 4 | 4 | KS-2 | СП | прозрачный | 720 | 50 | 45 | 55 | +5/-0 | 21 | 16.5 | 440 | 630 | 0.17 |  |  |  | 38 |  | 10%
1242 | ТИКО-ПЛАСТИК | 2023-04-17 | 4 | 4 | KS-2 | СП | прозрачный | 760 | 50 | 46 | 53 | +5/-0 | 19.1 | 17.3 | 400 | 651 | 0.17 |  |  |  | 38 |  | 7%
1306 | ТИКО-ПЛАСТИК | 2023-04-17 | 4 | 4 | KS-2 | СП | прозрачный | 700 | 100 | 92 | 108 | +5/-0 | 18.5 | 18.4 | 700 | 800 | 0.17 |  |  |  | 38 |  | 8%
1311 | Хоупак | 2023-04-17 | 2 | 4 | KS-2 | СП | прозрачный | 680 | 60 | 56 | 65 | +5/-0 | 21 | 19 | 540 | 710 | 0.17 |  |  |  | 38 |  | 7.5%
1186 | Таурас-Пласт | 2023-04-17 | 1 | 4 | KS-2 | МЖ | прозрачный | 660 | 105 | 97 | 113 | +5/-0 | 21 | 20 | 560 | 760 | 0.17 |  |  |  | 38 |  | 7.619%
1260 | Таурас-Пласт | 2023-04-17 | 1 | 4 | KS-2 | МЖ | прозрачный | 710 | 45 | 41 | 49 | +5/-0 | 21.5 | 20 | 470 | 720 | 0.17 |  |  |  | 38 |  | 8.889%
1259 | Таурас-Пласт | 2023-04-17 | 2 | 4 | KS-2 | З | прозрачный | 770 | 50 | 46 | 54 | +5/-0 | 20 | 19.6 | 400 | 790 | 0.17 |  |  |  | 38 |  | 8%
1185 | Таурас-Пласт | 2023-04-17 | 2 | 4 | KS-2 | МЖ | прозрачный | 650 | 30 | 27 | 33 | +5/-0 | 22.9 | 16.1 | 270 | 559 | 0.16 |  |  |  | 38 |  | 10%
1248 | УПак-Маркет | 2023-04-17 | 2 | 4 | KS-2 | СП | прозрачный | 680 | 40 | 36 | 43 | +5/-0 | 21.3 | 17 | 294 | 610 | 0.16 |  |  |  | 38 |  | 8.75%
187. |  | 2023-04-17 | 1 | 4 | KS-2 | СП | прозрачный | 720 | 35 | 32 | 38 | +5/-0 | 20.9 | 17.1 | 306 | 570 | 0.16 |  |  |  | 38 |  | 8.571%
1252 | ТИКО-ПЛАСТИК | 2023-04-17 | 1 | 1 | Tecom | МЖ | прозрачный | 1000 | 60 | 55 | 64 | +5/-0 | 19 | 16 | 490 | 630 | 0.17 |  |  |  | 38 |  | 7.5%
1095 | ТИКО-ПЛАСТИК | 2023-04-17 | 1 | 1 | Tecom | МЖ | прозрачный | 1000 | 60 | 55 | 64 | +5/-0 | 19 | 16 | 490 | 630 | 0.17 |  |  |  | 38 |  | 7.5%
1158 | ТИКО-ПЛАСТИК | 2023-04-17 | 1 | 2 | Tecom | МЖ | прозрачный | 980 | 60 | 55 | 64 | +5/-0 | 20 | 16.7 | 480 | 622 | 0.17 |  |  |  | 38 |  | 7.5%
1159 | ТИКО-ПЛАСТИК | 2023-04-17 | 2 | 2 | Tecom | МЖ | прозрачный | 980 | 60 | 55 | 64 | +5/-0 | 20 | 16.7 | 480 | 622 | 0.17 |  |  |  | 38 |  | 7.5%
1151 | ТИКО-ПЛАСТИК | 2023-04-17 | 2 | 2 | Tecom | МЖ | прозрачный | 980 | 60 | 74 | 85 | +5/-0 | 20 | 16.7 | 500 | 622 | 0.2 |  |  |  | 38 |  | 9.167%
1156 | ТИКО-ПЛАСТИК | 2023-04-17 | 1 | 2 | Tecom | МЖ | прозрачный | 980 | 60 | 56 | 65 | +5/-0 | 20.2 | 16.8 | 484 | 630 | 0.17 |  |  |  | 38 |  | 7.5%
1167 | ДЗГУ | 2023-04-17 | 2 | 2 | Tecom | З | прозрачный | 840 | 105 | 98 | 114 | +5/-0 | 20 | 18.2 | 500 | 760 | 0.2 |  |  |  | 38 |  | 7.619%
1154 | ТИКО-ПЛАСТИК | 2023-04-17 | 2 | 2 | Tecom | СП | прозрачный | 920 | 80 | 74 | 86 | +5/-0 | 19.9 | 19.7 | 480 | 710 | 0.2 |  |  |  | 38 |  | 7.5%
1176 | УПак-Маркет | 2023-04-17 | 2 | 2 | Tecom | СП | прозрачный | 860 | 90 | 83 | 97 | +5/-0 | 20 | 19 | 500 | 760 | 0.2 |  |  |  | 38 |  | 7.778%
1143 | Таурас-Пласт | 2023-04-17 | 1 | 2 | Tecom | СП | прозрачный | 850 | 60 | 56 | 65 | +5/-0 | 20.6 | 16 | 290 | 680 | 17 |  |  |  | 38 |  | 7.5%
1328 | ТИКО-ПЛАСТИК | 2023-04-17 | 4 | 2 | Tecom | МЖ | прозрачный | 1100 | 60 | 56 | 65 | +5/-0 | 20.7 | 17.3 | 404 | 621 | 0.2 |  |  |  | 38 |  | 7.5%
1250 | ДЗГУ | 2023-04-18 | 4 | 2 | Tecom | З | Прозрачный | 1030 | 50 | 46 | 54 | +5/-0 | 23.8 | 17.6 | 343 | 604 | 0.2 |  |  |  | 38 |  | 8%
1305 | ТИКО-ПЛАСТИК | 2023-04-18 | 1 | 2 | KS-2 | КЖ | белый | 1180 | 120 | 111 | 129 | +5/-0 | 19 | 18 | 868 | 797 | 0.2 |  | 44 |  | 38 |  | 7.5%
1135 | ТИКО-ПЛАСТИК | 2023-04-18 | 3 | 4 | KS-2 | СП | белый | 690 | 30 | 27 | 33 | +5/-0 | 21.7 | 17 | 284 | 619 | 0.17 |  | 52 |  | 38 |  | 10%
1157 | ТИКО-ПЛАСТИК | 2023-04-19 | 4 | 2 | Tecom | МЖ | прозрачный | 1040 | 60 | 55 | 65 | +5/-0 | 20.6 | 19 | 400 | 681 | 0.2 |  |  |  | 38 |  | 8.333%
1261 | Таурас-Пласт | 2023-04-19 | 4 | 4 | KS-2 | МЖ | белый | 730 | 60 | 56 | 65 | +5/-0 | 20.3 | 19.1 | 497 | 673 | 0.2 |  | 49 |  | 38 |  | 7.5%
1301 | Хоупак | 2023-04-19 | 4 | 4 | KS-2 | СП | белый | 580 | 60 | 55 | 65 | +5/-0 | 20.7 | 18 | 436 | 721 | 0.2 |  | 49 |  | 38 |  | 8.333%
1359 | Хоупак | 2023-04-19 | 3 | 4 | KS-2 | СП | белый | 680 | 60 | 55 | 65 | +5/-0 | 20.5 | 18.6 | 523 | 714 | 0.2 |  | 49 |  | 38 |  | 8.333%
1241 | ТИКО-ПЛАСТИК | 2023-04-19 | 3 | 2 | Tecom | МЖ | прозрачный | 1040 | 60 | 55 | 65 | +5/-0 | 20.5 | 19.1 | 401 | 680 | 0.2 |  |  |  | 38 |  | 8.333%
1239 | ТИКО-ПЛАСТИК | 2023-04-20 | 4 | 2 | Tecom | СП | прозрачный | 910 | 60 | 55 | 65 | +5/-0 | 21.8 | 16.9 | 293 | 612 | 0.2 |  |  |  | 38 |  | 8.333%
1440 | ДЗГУ | 2023-04-20 | 3 | 2 | Tecom | СП | прозрачный | 880 | 100 | 92 | 108 | +5/-0 | 19 | 18.2 | 442 | 754 | 0.2 |  |  |  | 38 |  | 8%
1240 | ТИКО-ПЛАСТИК | 2023-04-20 | 3 | 2 | Tecom | МЖ | прозрачный | 830 | 60 | 55 | 65 | +5/-0 | 20.8 | 19.1 | 400 | 745 | 0.2 |  |  |  | 38 |  | 8.333%
198. |  | 2023-04-20 | 4 | 2 | KS-2 | СП | прозрачный | 1320 | 45 | 41 | 49 | +5/-0 | 21.5 | 18.4 | 336 | 676 | 0.2 |  |  |  | 38 |  | 8.889%
197. |  | 2023-04-21 | 4 | 2 | KS-2 | СП | прозрачный | 1220 | 45 | 41 | 49 | +5/-0 | 20.9 | 16.5 | 311 | 646 | 0.2 |  |  |  | 38 |  | 8.889%
1437 | ТИКО-ПЛАСТИК | 2023-04-21 | 3 | 2 | KS-2 | СП | прозрачный | 1100 | 60 | 55 | 65 | +5/-0 | 19.6 | 17.4 | 355 | 758 | 0.2 |  |  |  | 38 |  | 8.333%
1324 | ТИКО-ПЛАСТИК | 2023-04-21 | 3 | 2 | KS-2 | СП | прозрачный | 1140 | 80 | 74 | 86 | +5/-0 | 20.6 | 19.2 | 560 | 764 | 0.2 |  |  |  | 38 |  | 7.5%
1321 | ТИКО-ПЛАСТИК | 2023-04-21 | 3 | 2 | KS-2 | СП | прозрачный | 1220 | 40 | 36 | 44 | +5/-0 | 21 | 18 | 295 | 650 | 0.2 |  |  |  | 38 |  | 10%
1476 | Таурас-Пласт | 2023-04-21 | 2 | 4 | KS-2 | СП | прозрачный | 610 | 60 | 56 | 65 | +5/-0 | 20.2 | 18.3 | 422 | 733 | 0.17 |  |  |  | 38 |  | 7.5%
206 |  | 2053-04-21 | 2 | 4 | KS-2 | СП | прозрачный | 700 | 40 | 36 | 43 | +5/-0 | 22.6 | 18.2 | 375 | 597 | 0.2 |  |  |  | 38 |  | 8.75%
1317 | Таурас-Пласт | 2023-04-24 | 2 | 6 | KS-2 | МЖ | прозрачный | 470 | 45 | 41 | 48 | +5/-0 | 22.4 | 19 | 403 | 617 | 0.2 |  |  |  | 38 |  | 7.778%
1258 | Таурас-Пласт | 2023-04-24 | 1 | 6 | KS-2 | СП | прозрачный | 470 | 50 | 46 | 54 | +5/-0 | 20.7 | 17.4 | 404 | 610 | 0.2 |  |  |  | 38 |  | 8%
1315 | Таурас-Пласт | 2023-04-24 | 2 | 6 | KS-2 | СП | прозрачный | 500 | 70 | 65 | 75 | +5/-0 | 18.6 | 17.9 | 366 | 440 | 0.2 |  |  |  | 38 |  | 7.143%
1474 | Таурас-Пласт | 2023-04-24 | 2 | 4 | KS-2 | СП | прозрачный | 750 | 50 | 46 | 54 | +5/-0 | 18.4 | 16.7 | 415 | 670 | 0.2 |  |  |  | 38 |  | 8%
1475 | Таурас-Пласт | 2023-04-24 | 2 | 4 | KS-2 | СП | прозрачный | 730 | 50 | 46 | 54 | +5/-0 | 22 | 20 | 330 | 562 | 0.2 |  |  |  | 38 |  | 8%
208. |  | 2023-04-24 | 3 | 4 | KS-2 | СП | прозрачный | 720 | 35 | 32 | 38 | +5/-0 | 21.1 | 17.3 | 309 | 572 | 0.2 |  |  |  | 38 |  | 8.571%
1408 | УПак-Маркет | 2023-04-24 | 3 | 4 | KS-2 | СП | прозрачный | 720 | 70 | 66 | 76 | +5/-0 | 19.5 | 19.2 | 615 | 751 | 0.2 |  |  |  | 38 |  | 7.143%
1435 | ТИКО-ПЛАСТИК | 2023-04-24 | 2 | 4 | KS-2 | СП | прозрачный | 650 | 100 | 92 | 108 | +5/-0 | 18.9 | 18.4 | 700 | 800 | 0.2 |  |  |  | 38 |  | 8%
1314 | Таурас-Пласт | 2023-04-24 | 2 | 2 | KS-2 | СП | прозрачный | 830 | 40 | 37 | 43 | +5/-0 | 20.2 | 17.2 | 290 | 444 | 0.2 |  |  |  | 38 |  | 7.5%
195. |  | 2023-04-24 | 2 | 2 | Tecom | СП | прозрачный | 860 | 40 | 36 | 43 | +5/-0 | 18.4 | 17.8 | 170 | 490 | 0.2 |  |  |  | 38 |  | 8.75%
188. |  | 2023-04-24 | 2 | 2 | Tecom | СП | прозрачный | 1040 | 70 | 66 | 76 | +5/-0 | 20 | 19 | 540 | 745 | 0.2 |  |  |  | 38 |  | 7.143%
1254 | ПРИНТ-ДИЗАЙН | 2023-04-24 | 1 | 2 | Tecom | СП | прозрачный | 1040 | 80 | 74 | 86 | +5/-0 | 19.4 | 19 | 420 | 680 | 0.2 |  |  |  | 38 |  | 7.5%
1303 | ТИКО-ПЛАСТИК | 2023-04-24 | 1 | 2 | Tecom | СП | прозрачный | 1020 | 50 | 46 | 54 | +5/-0 | 21.4 | 17.4 | 301 | 561 | 0.2 |  |  |  | 38 |  | 8%
1320 | ТИКО-ПЛАСТИК | 2023-04-24 | 2 | 2 | Tecom | СП | прозрачный | 1020 | 40 | 36 | 44 | +5/-0 | 20 | 16.9 | 202 | 306 | 0.2 |  |  |  | 38 |  | 10%
1531 | ТИКО-ПЛАСТИК | 2023-04-24 | 1 | 2 | Tecom | КЖ | прозрачный | 980 | 80 | 74 | 86 | +5/-0 | 21.3 | 18.2 | 302 | 490 | 0.2 |  |  |  | 38 |  | 7.5%
1246 | ТИКО-ПЛАСТИК | 2023-04-24 | 3 | 2 | Tecom | СП | прозрачный | 980 | 40 | 37 | 43 | +5/-0 | 20 | 17.8 | 254 | 628 | 0.2 |  |  |  | 38 |  | 7.5%
1511 | ТИКО-ПЛАСТИК | 2023-04-24 | 3 | 2 | Tecom | СП | прозрачный | 920 | 110 | 102 | 118 | +5/-0 | 19 | 18 | 530 | 830 | 0.2 |  |  |  | 38 |  | 7.273%
1318 | Таурас-Пласт | 2023-04-24 | 4 | 6 | KS-2 | МЖ | прозрачный | 470 | 40 | 36 | 44 | +5/-0 | 21.4 | 18.5 | 259 | 466 | 0.2 |  |  |  | 38 |  | 10%
1463 | Таурас-Пласт | 2023-04-24 | 4 | 6 | KS-2 | МЖ | прозрачный | 470 | 40 | 36 | 44 | +5/-0 | 21.4 | 18.5 | 260 | 460 | 0.2 |  |  |  | 38 |  | 10%
1251 | ТИКО-ПЛАСТИК | 2023-04-24 | 1 | 2 | Tecom | МЖ | прозрачный | 980 | 60 | 55 | 64 | +5/-0 | 20 | 19 | 480 | 622 | 0.2 |  |  |  | 38 |  | 7.5%
1472 | Таурас-Пласт | 2023-04-25 | 4 | 4 | KS-2 | МЖ | прозрачный | 650 | 45 | 41 | 49 | +5/-0 | 22.1 | 19.3 | 452 | 648 | 0.17 |  |  |  | 38 |  | 8.889%
1464 | Таурас-Пласт | 2023-04-25 | 4 | 6 | KS-2 | МЖ | прозрачный | 480 | 110 | 103 | 118 | +5/-0 | 21.9 | 20.3 | 560 | 720 | 0.17 |  |  |  | 38 |  | 6.818%
1469 | Таурас-Пласт | 2023-04-25 | 1 | 2 | Tecom | МЖ | прозрачный | 960 | 120 | 112 | 128 | +5/-0 | 22.3 | 20.6 | 504 | 718 | 0.2 |  |  |  | 38 |  | 6.667%
1160 | ТИКО-ПЛАСТИК | 2023-04-25 | 1 | 2 | Tecom | СП | прозрачный | 840 | 30 | 27 | 33 | +5/-0 | 25.4 | 16.2 | 161 | 603 | 0.17 |  |  |  | 38 |  | 10%
1407 | УПак-Маркет | 2023-04-25 | 4 | 2 | Tecom | СП | прозрачный | 820 | 30 | 28 | 33 | +5/-0 | 27 | 16.6 | 158 | 620 | 0.17 |  |  |  | 38 |  | 8.333%
1322 | ТИКО-ПЛАСТИК | 2023-04-25 | 4 | 2 | Tecom | СП | прозрачный | 820 | 50 | 46 | 54 | +5/-0 | 18.7 | 16.4 | 388 | 558 | 0.2 |  |  |  | 38 |  | 8%
1465 | Таурас-Пласт | 2023-04-25 | 1 | 4 | KS-2 | МЖ | прозрачный | 710 | 50 | 46 | 54 | +5/-0 | 20.3 | 19.3 | 410 | 740 | 0.17 |  |  |  | 38 |  | 8%
1461 | Таурас-Пласт | 2023-04-25 | 1 | 2 | KS-2 | МЖ | прозрачный | 710 | 50 | 46 | 54 | +5/-0 | 20.3 | 19 | 410 | 740 | 0.17 |  |  |  | 38 |  | 8%
1470 | Таурас-Пласт | 2023-04-25 | 1 | 2 | KS-2 | МЖ | прозрачный | 790 | 40 | 36 | 44 | +5/-0 | 21.4 | 18.2 | 352 | 536 | 0.17 |  |  |  | 38 |  | 10%
1468 | Таурас-Пласт | 2023-04-25 | 1 | 2 | KS-2 | МЖ | прозрачный | 790 | 90 | 83 | 97 | +5/-0 | 22.3 | 20.6 | 540 | 700 | 0.2 |  |  |  | 38 |  | 7.778%
1466 | Таурас-Пласт | 2023-04-25 | 4 | 4 | KS-2 | МЖ | прозрачный | 650 | 40 | 37 | 44 | +5/-0 | 21.3 | 19.9 | 259 | 460 | 0.17 |  |  |  | 38 |  | 8.75%
1462 | Таурас-Пласт | 2023-04-26 | 4 | 2 | KS-2 | МЖ | прозрачный | 1130 | 80 | 74 | 86 | +5/-0 | 21 | 20 | 635 | 763 | 0.2 |  |  |  | 38 |  | 7.5%
1434 | ТИКО-ПЛАСТИК | 2023-04-26 | 3 | 2 | Tecom | МЖ | Прозрачный | 920 | 60 | 56 | 64 | +5/-0 | 19.4 | 19.3 | 400 | 724 | 0.2 |  |  |  | 38 |  | 6.667%
1161 | ТИКО-ПЛАСТИК | 2023-04-26 | 1 | 2 | Tecom | З | прозрачный | 1010 | 35 | 32 | 38 | +5/-0 | 23.2 | 16.4 | 187 | 493 | 0.2 |  |  |  | 38 |  | 8.571%
1584 | ДЗГУ | 2023-04-26 | 1 | 2 | KS-2 | З | прозрачный | 1100 | 50 | 46 | 54 | +5/-0 | 21.5 | 20 | 335 | 778 | 0.2 |  |  |  | 38 |  | 8%
1597 | ТИКО-ПЛАСТИК | 2023-04-26 | 3 | 2 | Tecom | МЖ | прозрачный | 920 | 60 | 55 | 64 | +5/-0 | 19.2 | 19 | 400 | 720 | 0.2 |  |  |  | 38 |  | 7.5%
205. |  | 2023-04-27 | 4 | 2 | Tecom | З | прозрачный | 820 | 40 | 36 | 43 | +5/-0 | 24 | 16.5 | 249 | 635 | 0.2 |  |  |  | 38 |  | 8.75%
1471 | Таурас-Пласт | 2023-04-27 | 4 | 2 | Tecom | МЖ | прозрачный | 820 | 45 | 41 | 48 | +5/-0 | 22.4 | 19 | 401 | 707 | 0.2 |  |  |  | 38 |  | 7.778%
1622 | ДЗГУ | 2023-04-27 | 3 | 2 | Tecom | З | прозрачный | 840 | 105 | 98 | 113 | +5/-0 | 20 | 19.5 | 585 | 860 | 0.2 |  |  |  | 38 |  | 7.143%
1620 | ДЗГУ | 2023-04-28 | 2 | 2 | Tecom | З | прозрачный | 900 | 70 | 65 | 75 | +5/-0 | 20.8 | 17.3 | 402 | 650 | 0.2 |  |  |  | 38 |  | 7.143%
218. |  | 2023-04-28 | 2 | 2 | KS-2 | СП | прозрачный | 1220 | 40 | 37 | 43 | +5/-0 | 23 | 17.5 | 263 | 655 | 0.2 |  |  |  | 38 |  | 7.5%
1619 | ДЗГУ | 2023-04-28 | 2 | 2 | Tecom | З | прозрачный | 1020 | 100 | 92 | 106 | +5/-0 | 20.1 | 17.5 | 564 | 889 | 0.2 |  |  |  | 38 |  | 7%
1530 | ТИКО-ПЛАСТИК | 2023-05-02 | 1 | 2 | Tecom | Л1 (peel) | белый | 940 | 40 | 36 | 43 | +5/-0 | 20.3 | 17.4 | 255 | 615 | 0.2 |  | 52 |  | 38 |  | 8.75%
1529 | ТИКО-ПЛАСТИК | 2023-05-02 | 1 | 2 | Tecom | Л1 (peel) | прозрачный | 940 | 40 | 37 | 44 | +5/-0 | 20.4 | 17.5 | 251 | 616 | 0.2 |  |  |  | 38 |  | 8.75%
1608 | ТИКО-ПЛАСТИК | 2023-05-02 | 3 | 2 | Tecom | СП | прозрачный | 1010 | 120 | 111 | 128 | +5/-0 | 19.1 | 18.1 | 797 | 800 | 0.2 |  |  |  | 38 |  | 7.083%
1586 | УПак-Маркет | 2023-05-02 | 2 | 2 | Tecom | СП | прозрачный | 860 | 40 | 37 | 44 | +5/-0 | 20 | 17.2 | 290 | 444 | 0.2 |  |  |  | 38 |  | 8.75%
1626 | ДЗГУ | 2023-05-02 | 3 | 2 | KS-2 | СП | прозрачный | 1200 | 120 | 112 | 128 | +5/-0 | 20 | 19.9 | 530 | 700 | 0.2 |  |  |  | 38 |  | 6.667%
1623 | ДЗГУ | 2023-05-02 | 3 | 2 | KS-2 | З | прозрачный | 610 | 70 | 65 | 75 | +5/-0 | 20.2 | 17.9 | 568 | 704 | 0.2 |  |  |  | 38 |  | 7.143%
1621 | ДЗГУ | 2023-05-02 | 3 | 4 | Tecom | З | прозрачный | 540 | 70 | 65 | 75 | +5/-0 | 20 | 18.1 | 570 | 740 | 0.2 |  |  |  | 38 |  | 7.143%
1625 | ДЗГУ | 2023-05-02 | 2 | 2 | Tecom | СП | прозрачный | 1000 | 120 | 111 | 128 | +5/-0 | 18.8 | 18.3 | 540 | 740 | 0.2 |  |  |  | 38 |  | 7.083%
234. |  | 2023-05-02 | 2 | 2 | KS-2 | СП | прозрачный | 1220 | 40 | 36 | 43 | +5/-0 | 20.2 | 17.8 | 324 | 710 | 0.2 |  |  |  | 38 |  | 8.75%
217. |  | 2023-05-02 | 3 | 2 | KS-2 | СП | прозрачный | 1220 | 45 | 41 | 49 | +5/-0 | 20.4 | 18.2 | 327 | 620 | 0.2 |  |  |  | 38 |  | 8.889%
228. |  | 2023-05-02 | 3 | 2 | KS-2 | СП | прозрачный | 1270 | 60 | 55 | 65 | +5/-0 | 19.9 | 19 | 530 | 710 | 0.2 |  |  |  | 38 |  | 8.333%
216. |  | 2023-05-02 | 2 | 2 | KS-2 | СП | прозрачный | 1320 | 45 | 41 | 48 | +5/-0 | 21.7 | 18.6 | 340 | 680 | 0.2 |  |  |  | 38 |  | 7.778%
236. |  | 2023-05-02 | 2 | 2 | KS-2 | З | прозрачный | 1220 | 80 | 74 | 86 | +5/-0 | 20.7 | 18 | 560 | 770 | 0.2 |  |  |  | 38 |  | 7.5%
235. |  | 2023-05-02 | 2 | 2 | KS-2 | З | прозрачный | 860 | 80 | 74 | 85 | +5/-0 | 21.3 | 18.1 | 403 | 720 | 0.2 |  |  |  | 38 |  | 6.875%
218. |  | 2023-05-02 | 2 | 2 | KS-2 | СП | прозрачный | 1220 | 40 | 36 | 44 | +5/-0 | 20.2 | 17.8 | 325 | 680 | 0.2 |  |  |  | 38 |  | 10%
1212 | УПак-Маркет | 2023-05-02 | 4 | 2 | Tecom | СП | прозрачный | 860 | 50 | 46 | 54 | +5/-0 | 25.6 | 18.7 | 252 | 683 | 0.2 |  | 50 |  | 38 |  | 8%
1532 | ТИКО-ПЛАСТИК | 2023-05-03 | 4 | 2 | Tecom | СП | белый | 886 | 60 | 55 | 64 | +5/-0 | 24.5 | 22.8 | 237 | 732 | 0.2 |  | 50 |  | 38 |  | 7.5%
1477 | Таурас-Пласт | 2023-05-03 | 4 | 4 | Tecom | МЖ | белый | 660 | 40 | 37 | 43 | +5/-0 | 21 | 19.1 | 361 | 523 | 0.2 |  | 51 |  | 38 |  | 7.5%
1304 | ТИКО-ПЛАСТИК | 2023-05-03 | 1 | 2 | Tecom | СП | белый | 1060 | 60 | 56 | 64 | +5/-0 | 19.3 | 16.3 | 316 | 576 | 0.2 |  | 50 |  | 38 |  | 6.667%
1528 | ТИКО-ПЛАСТИК | 2023-05-03 | 1 | 2 | Tecom | СП | белый | 1156 | 100 | 92 | 108 | +5/-0 | 19.9 | 18.7 | 614 | 730 | 0.2 |  | 47 |  | 38 |  | 8%
1654 | ТИКО-ПЛАСТИК | 2023-05-03 | 1 | 2 | KS-1 | СП | прозрачный | 1060 | 70 | 66 | 75 | +5/-0 | 21.7 | 16.4 | 624 | 643 | 0.2 |  |  |  | 38 |  | 6.429%
219. |  | 2023-05-03 | 1 | 2 | KS-1 | СП | прозрачный | 1020 | 45 | 41 | 48 | +5/-0 | 20.6 | 16.7 | 433 | 589 | 0.2 |  |  |  | 38 |  | 7.778%
229. |  | 2023-05-03 | 4 | 2 | Tecom | СП | белый | 1000 | 100 | 92 | 107 | +5/-0 | 19.9 | 18.2 | 557 | 738 | 0.2 |  | 47 |  | 38 |  | 7.5%
1722 | ТИКО-ПЛАСТИК | 2023-05-04 | 1 | 2 | Tecom | СП | прозрачный | 1040 | 40 | 36 | 44 | +5/-0 | 21 | 17.2 | 320 | 550 | 0.2 |  |  |  | 38 |  | 10%
1668 | ПРИНТ-ДИЗАЙН | 2023-05-04 | 1 | 4 | Tecom | СП | прозрачный | 520 | 60 | 55 | 65 | +5/-0 | 19.5 | 19.1 | 456 | 745 | 0.2 |  |  |  | 38 |  | 8.333%
243. |  | 2023-05-04 | 1 | 2 | Tecom | СП | прозрачный | 1170 | 110 | 102 | 118 | +5/-0 | 19.8 | 19.2 | 530 | 810 | 0.2 |  |  |  | 38 |  | 7.273%
246. |  | 2023-05-04 | 4 | 2 | Tecom | СП | прозрачный | 1270 | 60 | 55 | 64 | +5/-0 | 20 | 19.3 | 540 | 720 | 0.2 |  |  |  | 38 |  | 7.5%
242. |  | 2023-05-04 | 3 | 2 | Tecom | СП | прозрачный | 920 | 110 | 102 | 118 | +5/-0 | 19 | 18.6 | 510 | 740 | 0.2 |  |  |  | 38 |  | 7.273%
1665 | УПак-Маркет | 2023-05-04 | 3 | 2 | Tecom | СП | прозрачный | 940 | 60 | 55 | 64 | +5/-0 | 19.2 | 19 | 400 | 720 | 0.2 |  |  |  | 38 |  | 7.5%
215. |  | 2023-05-05 | 3 | 2 | Tecom | СП | прозрачный | 820 | 40 | 36 | 43 | +5/-0 | 26.5 | 18.3 | 177 | 660 | 0.2 |  |  |  | 38 |  | 8.75%
220. |  | 2023-05-05 | 3 | 2 | Tecom | СП | прозрачный | 820 | 45 | 42 | 48 | +5/-0 | 26.2 | 17 | 250 | 605 | 0.2 |  |  |  | 38 |  | 6.667%
1093 | ДЗГУ | 2023-05-04 | 4 | 2 | Tecom | Л100 | белый | 1000 | 100 | 92 | 108 | +5/-0 | 19 | 18.6 | 517 | 790 | 0.2 |  | 47 |  | 38 |  | 8%
1624 | ДЗГУ | 2023-05-10 | 1 | 2 | Tecom | СП | прозрачный | 840 | 80 | 74 | 86 | +5/-0 | 20.3 | 18.4 | 406 | 800 | 0.2 |  |  |  | 38 |  | 7.5%
1724 | ДЗГУ | 2023-05-10 | 2 | 2 | Tecom | СП | прозрачный | 840 | 80 | 74 | 85 | +5/-0 | 20.2 | 18.2 | 403 | 801 | 0.2 |  |  |  | 38 |  | 6.875%
1729 | ПОЛИПАК | 2023-05-10 | 3 | 4 | KS-1 | Л | прозрачный | 590 | 25 | 23 | 27 | +5/-0 | 27.3 | 17.9 | 274 | 526 | 0.17 |  |  |  | 42 |  | 8%
261. |  | 2023-05-10 | 2 | 2 | KS-1 | СП | белый | 980 | 30 | 27 | 33 | +5/-0 | 23.3 | 16.2 | 450 | 540 | 0.17 |  | 56 |  | 38 |  | 10%
1790 | Таурас-Пласт | 2023-05-10 | 4 | 2 | KS-1 | МЖ | белый | 1050 | 50 | 46 | 54 | +5/-0 | 20.3 | 19.3 | 503 | 744 | 0.2 |  | 51 |  | 38 |  | 8%
245. |  | 2023-05-10 | 3 | 2 | KS-1 | Л20 | прозрачный | 1240 | 20 | 18 | 22 | +5/-0 | 26.1 | 16.9 | 153 | 254 | 0.17 |  |  |  | 42 |  | 10%
244. |  | 2023-05-10 | 2 | 2 | KS-1 | Л20 | прозрачный | 1090 | 20 | 18 | 22 | +5/-0 | 26.8 | 17.3 | 168 | 525 | 0.17 |  |  |  | 42 |  | 10%
1215 | ПОЛИТАЙП | 2023-05-10 | 3 | 4 | KS-1 | Л | прозрачный | 615 | 25 | 23 | 27 | +5/-0 | 30 | 18.6 | 154 | 620 | 0.17 |  |  |  | 38 |  | 8%
1316 | Таурас-Пласт | 2023-05-10 | 2 | 4 | KS-2 | Л1 (peel) | Прозрачный | 710 | 40 | 36 | 44 | +5/-0 | 21.3 | 16.5 | 300 | 546 | 0.2 |  |  |  | 38 |  | 10%
2174 |  | 2023-05-10 | 2 | 4 | KS-2 | Л1 (peel) | прозрачный | 710 | 90 | 83 | 97 | +5/-0 | 20.7 | 17.4 | 630 | 678 | 0.3 |  |  |  | 38 |  | 7.778%
1726 | ДЗГУ | 2023-05-10 | 2 | 2 | KS-2 | З | прозрачный | 1220 | 50 | 46 | 54 | +5/-0 | 21.3 | 19.2 | 420 | 705 | 0.2 |  |  |  | 38 |  | 8%
1725 | ДЗГУ | 2023-05-10 | 2 | 2 | KS-2 | З | прозрачный | 1140 | 50 | 45 | 55 | +5/-0 | 21.1 | 17.8 | 304 | 407 | 0.2 |  |  |  | 38 |  | 10%
1810 | Таурас-Пласт | 2023-05-10 | 2 | 2 | KS-2 | МЖ | прозрачный | 1170 | 70 | 65 | 75 | +5/-0 | 20.4 | 19.3 | 490 | 665 | 0.2 |  |  |  | 38 |  | 7.143%
1819 | ТИКО-ПЛАСТИК | 2023-05-11 | 2 | 2 | Tecom | СП | прозрачный | 820 | 50 | 46 | 54 | +5/-0 | 23.6 | 17.7 | 250 | 736 | 0.17 |  |  |  | 38 |  | 8%
1775 | ПОЛИПАК | 2023-05-11 | 4 | 4 | KS-2 | Л1 (peel) | белый | 590 | 40 | 37 | 44 | +5/-0 | 20 | 16 | 325 | 480 | 0.3 |  | 53 |  | 38 |  | 8.75%
1796 | Таурас-Пласт | 2023-05-12 | 4 | 4 | Tecom | МЖ | прозрачный | 520 | 60 | 56 | 64 | +5/-0 | 19.5 | 19.1 | 450 | 740 | 0.2 |  |  |  | 38 |  | 6.667%
1811 | Таурас-Пласт | 2023-05-12 | 1 | 4 | Tecom | З | прозрачный | 470 | 50 | 46 | 54 | +5/-0 | 19 | 17 | 260 | 630 | 0.2 |  |  |  | 38 |  | 8%
1812 | Таурас-Пласт | 2023-05-12 | 1 | 4 | Tecom | СП | прозрачный | 470 | 60 | 55 | 65 | +5/-0 | 19.6 | 18.3 | 350 | 460 | 0.2 |  |  |  | 38 |  | 8.333%
1803 | Таурас-Пласт | 2023-05-12 | 1 | 4 | KS-2 | МЖ | прозрачный | 760 | 70 | 65 | 75 | +5/-0 | 19.9 | 19.6 | 410 | 610 | 0.2 |  |  |  | 38 |  | 7.143%
1789 | Таурас-Пласт | 2023-05-12 | 1 | 4 | KS-2 | Л1 (peel) | белый | 730 | 40 | 36 | 44 | +5/-0 | 21.1 | 16.6 | 302 | 545 | 0.2 |  | 50 |  | 38 |  | 10%
.. | ПРИНТ-ДИЗАЙН | 2023-05-12 | 1 | 6 | KS-2 | СП | белый | 460 | 40 | 36 | 44 | +5/-0 | 24.5 | 18.5 | 300 | 460 | 0.2 |  | 50 |  | 38 |  | 10%
269. |  | 2023-05-12 | 4 | 2 | Tecom | СП | прозрачный | 1180 | 60 | 56 | 64 | +5/-0 | 20 | 19.4 | 500 | 700 | 0.2 |  |  |  | 38 |  | 6.667%
1820 | ТИКО-ПЛАСТИК | 2023-05-12 | 4 | 2 | Tecom | СП | прозрачный | 1070 | 70 | 65 | 75 | +5/-0 | 20.1 | 19 | 410 | 660 | 0.2 |  |  |  | 38 |  | 7.143%
1637 | ТИКО-ПЛАСТИК | 2023-05-12 | 1 | 4 | KS-2 | СП | белый | 690 | 30 | 27 | 33 | +5/-0 | 21.5 | 17 | 280 | 615 | 0.2 |  | 54 |  | 42 |  | 10%
1727 | ПОЛИТАЙП | 2023-05-12 | 3 | 2 | KS-1 | Л | прозрачный | 820 | 25 | 23 | 27 | +5/-0 | 30.1 | 19.6 | 152 | 631 | 0.2 |  |  |  | 42 |  | 8%
256. |  | 2023-05-12 | 4 | 2 | Tecom | СП | прозрачный | 1120 | 60 | 56 | 64 | +5/-0 | 18.7 | 18.2 | 402 | 506 | 0.2 |  |  |  | 38 |  | 6.667%
1793 | Таурас-Пласт | 2023-05-12 | 1 | 4 | Tecom | МЖ | прозрачный | 510 | 30 | 27 | 33 | +5/-0 | 26 | 17.4 | 299 | 640 | 0.17 |  |  |  | 38 |  | 10%
1794 | Таурас-Пласт | 2023-05-12 | 1 | 4 | Tecom | МЖ | прозрачный | 510 | 40 | 36 | 44 | +5/-0 | 20.3 | 19.8 | 361 | 684 | 0.17 |  |  |  | 38 |  | 10%
1795 | Таурас-Пласт | 2023-05-12 | 1 | 4 | Tecom | МЖ | прозрачный | 510 | 50 | 46 | 54 | +5/-0 | 19.5 | 19.4 | 446 | 658 | 0.2 |  |  |  | 38 |  | 8%
1800 | Таурас-Пласт | 2023-05-12 | 1 | 4 | KS-2 | МЖ | прозрачный | 610 | 70 | 65 | 75 | +5/-0 | 20 | 19.5 | 400 | 700 | 0.2 |  |  |  | 38 |  | 7.143%
1869 | Таурас-Пласт | 2023-05-12 | 1 | 4 | KS-2 | МЖ | прозрачный | 670 | 50 | 46 | 54 | +5/-0 | 20.8 | 19.6 | 440 | 740 | 0.2 |  |  |  | 38 |  | 8%
1801 | Таурас-Пласт | 2023-05-12 | 4 | 4 | KS-2 | МЖ | прозрачный | 670 | 80 | 74 | 86 | +5/-0 | 22.7 | 21.9 | 628 | 867 | 0.2 |  |  |  | 38 |  | 7.5%
1802 | Таурас-Пласт | 2023-05-12 | 4 | 4 | KS-2 | МЖ | прозрачный | 730 | 50 | 46 | 53 | +5/-0 | 22.3 | 19.4 | 423 | 528 | 0.2 |  |  |  | 38 |  | 7%
1868 | Таурас-Пласт | 2023-05-12 | 3 | 2 | Tecom | МЖ | прозрачный | 510 | 40 | 36 | 44 | +5/-0 | 21 | 19.6 | 360 | 672 | 0.17 |  |  |  | 38 |  | 10%
1799 | Таурас-Пласт | 2023-05-12 | 3 | 4 | KS-2 | МЖ | прозрачный | 580 | 40 | 37 | 44 | +5/-0 | 21.5 | 18.8 | 260 | 672 | 0.17 |  |  |  | 38 |  | 8.75%
1804 | Таурас-Пласт | 2023-05-12 | 3 | 2 | Tecom | МЖ | прозрачный | 810 | 90 | 83 | 97 | +5/-0 | 21.4 | 20.2 | 560 | 780 | 0.2 |  |  |  | 38 |  | 7.778%
1875 | ДЗГУ | 2023-05-15 | 4 | 2 | KS-2 | СП | прозрачный | 1220 | 50 | 46 | 54 | +5/-0 | 22.1 | 20 | 370 | 770 | 0.2 |  |  |  | 38 |  | 8%
1874 | ДЗГУ | 2023-05-15 | 4 | 2 | KS-2 | МЖ | прозрачный | 1280 | 50 | 45 | 55 | +5/-0 | 20.4 | 19 | 407 | 673 | 0.2 |  |  |  | 38 |  | 10%
1797 | Таурас-Пласт | 2023-05-15 | 3 | 4 | KS-2 | МЖ | прозрачный | 560 | 90 | 83 | 97 | +5/-0 | 21.3 | 20.5 | 604 | 707 | 0.2 |  |  |  | 38 |  | 7.778%
1805 | Таурас-Пласт | 2023-05-15 | 4 | 2 | Tecom | МЖ | прозрачный | 830 | 40 | 36 | 44 | +5/-0 | 21.8 | 19.5 | 259 | 665 | 0.17 |  |  |  | 38 |  | 10%
1806 | Таурас-Пласт | 2023-05-15 | 3 | 2 | Tecom | МЖ | прозрачный | 870 | 50 | 46 | 54 | +5/-0 | 22.2 | 19.6 | 420 | 520 | 0.17 |  |  |  | 38 |  | 8%
1870 | Таурас-Пласт | 2023-05-15 | 3 | 2 | Tecom | МЖ | прозрачный | 960 | 120 | 111 | 128 | +5/-0 | 22.7 | 20.6 | 650 | 779 | 0.2 |  |  |  | 38 |  | 7.083%
1666 | ТИКО-ПЛАСТИК | 2023-05-15 | 2 | 2 | Tecom | МЖ | прозрачный | 996 | 80 | 74 | 86 | +5/-0 | 21.1 | 20.3 | 492 | 847 | 0.2 |  |  |  | 38 |  | 7.5%
1638 | ТИКО-ПЛАСТИК | 2023-05-15 | 2 | 2 | KS-1 | Л | прозрачный | 980 | 25 | 22 | 27 | +5/-0 | 23.5 | 18.1 | 253 | 553 | 0.16 |  |  |  | 42 |  | 10%
1896 | Хоупак | 2023-05-15 | 2 | 4 | KS-2 | СП | прозрачный | 620 | 30 | 27 | 33 | +5/-0 | 21.7 | 17.2 | 220 | 575 | 0.17 |  |  |  | 38 |  | 10%
1813 | Таурас-Пласт | 2023-05-15 | 2 | 4 | KS-2 | СП | прозрачный | 660 | 40 | 36 | 44 | +5/-0 | 21.4 | 17.4 | 278 | 570 | 0.17 |  |  |  | 38 |  | 10%
1935 | ТИКО-ПЛАСТИК | 2023-05-16 | 3 | 2 | Tecom | МЖ | прозрачный | 1000 | 60 | 56 | 64 | +5/-0 | 21.7 | 20.8 | 400 | 769 | 0.17 |  |  |  | 38 |  | 6.667%
1731 | ПОЛИПАК | 2023-05-16 | 3 | 2 | KS-1 | Л | прозрачный | 950 | 25 | 23 | 27 | +5/-0 | 29 | 19.2 | 200 | 607 | 0.16 |  |  |  | 42 |  | 8%
240. |  | 2023-05-16 | 3 | 2 | Tecom | З | прозрачный | 1000 | 50 | 46 | 54 | +5/-0 | 19.7 | 17.3 | 310 | 613 | 0.17 |  |  |  | 38 |  | 8%
286. |  | 2023-05-16 | 3 | 2 | KS-2 | СП | прозрачный | 1320 | 40 | 36 | 44 | +5/-0 | 20 | 17.3 | 400 | 613 | 0.17 |  |  |  | 38 |  | 10%
1814 | Таурас-Пласт | 2023-05-16 | 2 | 4 | KS-2 | СП | Прозрачный | 660 | 60 | 56 | 64 | +5/-0 | 18.4 | 16.8 | 395 | 690 | 0.17 |  |  |  | 38 |  | 6.667%
1821 | ТИКО-ПЛАСТИК | 2023-05-16 | 3 | 4 | KS-2 | СП | прозрачный | 720 | 40 | 36 | 44 | +5/-0 | 20.1 | 16.1 | 340 | 550 | 0.17 |  |  |  | 38 |  | 10%
1817 | Таурас-Пласт | 2023-05-16 | 1 | 4 | KS-2 | СП | прозрачный | 760 | 40 | 36 | 44 | +5/-0 | 21.5 | 17.7 | 284 | 521 | 0.17 |  |  |  | 38 |  | 10%
1807 | Таурас-Пласт | 2023-05-17 | 1 | 2 | Tecom | МЖ | прозрачный | 1030 | 60 | 56 | 64 | +5/-0 | 21.8 | 20.8 | 378 | 770 | 0.17 |  |  |  | 38 |  | 6.667%
1818 | Таурас-Пласт | 2023-05-17 | 1 | 4 | KS-2 | СП | прозрачный | 770 | 80 | 74 | 86 | +5/-0 | 22.5 | 22 | 630 | 867 | 0.2 |  |  |  | 38 |  | 7.5%
1730 | ПОЛИПАК | 2023-05-17 | 2 | 2 | KS-1 | Л | прозрачный | 870 | 25 | 23 | 27 | +5/-0 | 28.6 | 17.4 | 170 | 603 | 0.16 |  |  |  | 42 |  | 8%
281. |  | 2023-05-17 | 2 | 2 | Tecom | З | прозрачный | 910 | 80 | 74 | 85 | +5/-0 | 20.6 | 20.2 | 409 | 800 | 0.2 |  |  |  | 38 |  | 6.875%
1667 | ТИКО-ПЛАСТИК | 2023-05-17 | 2 | 2 | Tecom | МЖ | прозрачный | 1074 | 80 | 74 | 85 | +5/-0 | 21.2 | 20.1 | 506 | 610 | 0.2 |  |  |  | 38 |  | 6.875%
1876 | ДЗГУ | 2023-05-17 | 1 | 2 | KS-2 | З | Прозрачный | 1070 | 75 | 70 | 80 | +5/-0 | 20.8 | 18 | 406 | 520 | 0.2 |  |  |  | 38 |  | 6.667%
1931 | Хоупак | 2023-05-17 | 2 | 4 | KS-2 | З | прозрачный | 570 | 40 | 36 | 44 | +5/-0 | 20.2 | 18.1 | 269 | 675 | 0.2 |  |  |  | 38 |  | 10%
289. |  | 2023-05-17 | 1 | 2 | KS-2 | З | прозрачный | 770 | 80 | 74 | 86 | +5/-0 | 20.6 | 19.2 | 620 | 700 | 0.2 |  |  |  | 38 |  | 7.5%
1932 | Хоупак | 2023-05-17 | 1 | 2 | KS-2 | З | прозрачный | 880 | 40 | 36 | 44 | +5/-0 | 21.3 | 17.9 | 260 | 630 | 0.2 |  |  |  | 38 |  | 10%
1809 | Таурас-Пласт | 2023-05-17 | 1 | 2 | Tecom | МЖ | прозрачный | 1050 | 90 | 82 | 96 | +5/-0 | 21.7 | 20.4 | 510 | 720 | 0.2 |  |  |  | 38 |  | 7.778%
1897 | ТИКО-ПЛАСТИК | 2023-05-18 | 2 | 2 | Tecom | СП | прозрачный | 1020 | 120 | 112 | 128 | +5/-0 | 18.6 | 18.5 | 658 | 866 | 0.2 |  |  |  | 38 |  | 6.667%
1898 | ТИКО-ПЛАСТИК | 2023-05-18 | 2 | 2 | Tecom | СП | прозрачный | 920 | 50 | 46 | 54 | +5/-0 | 23.5 | 17 | 296 | 650 | 0.2 |  |  |  | 38 |  | 8%
1867 | Таурас-Пласт | 2023-05-18 | 2 | 2 | Tecom | СП | прозрачный | 980 | 70 | 65 | 75 | +5/-0 | 20.6 | 16 | 441 | 638 | 0.2 |  |  |  | 38 |  | 7.143%
287. |  | 2023-05-18 | 4 | 2 | Tecom | СП | прозрачный | 860 | 40 | 36 | 44 | +5/-0 | 18.5 | 17.6 | 173 | 681 | 0.2 |  |  |  | 38 |  | 10%
288. |  | 2023-05-19 | 4 | 2 | Tecom | СП | прозрачный | 860 | 45 | 41 | 49 | +5/-0 | 25.3 | 18.5 | 247 | 710 | 0.2 |  |  |  | 38 |  | 8.889%
1961 | ТИКО-ПЛАСТИК | 2023-05-19 | 1 | 2 | Tecom | СП | прозрачный | 840 | 40 | 36 | 44 | +5/-0 | 26 | 18.3 | 244 | 732 | 0.17 |  |  |  | 38 |  | 10%
2001 | Таурас-Пласт | 2023-05-19 | 1 | 2 | Tecom | СП | прозрачный | 830 | 50 | 46 | 54 | +5/-0 | 24 | 16 | 250 | 536 | 0.17 |  |  |  | 38 |  | 8%
1760 | Русь Печать | 2023-05-19 | 1 | 2 | KS-1 | Л | прозрачный | 940 | 25 | 22 | 27 | +5/-0 | 26 | 17 | 263 | 560 | 0.17 |  |  |  | 42 |  | 10%
292. |  | 2023-05-22 | 3 | 2 | Tecom | МЖ | белый | 1220 | 50 | 46 | 54 | +5/-0 | 19.5 | 16 | 404 | 550 | 0.2 |  | 50 |  | 38 |  | 8%
305. |  | 2023-05-22 | 3 | 2 | Tecom | СП | прозрачный | 1020 | 65 | 60 | 70 | +5/-0 | 18.2 | 16.7 | 300 | 400 | 0.17 |  |  |  | 38 |  | 7.692%
285. |  | 2023-05-22 | 1 | 2 | Tecom | СП | прозрачный | 820 | 40 | 36 | 44 | +5/-0 | 27 | 18.2 | 180 | 662 | 0.17 |  |  |  | 38 |  | 10%
2434 |  | 2023-05-22 | 4 | 2 | Tecom | МЖ | белый | 1220 | 60 | 56 | 65 | +5/-0 | 19.6 | 19.3 | 410 | 530 | 0.2 |  | 49 |  | 38 |  | 7.5%
1985 | ТИКО-ПЛАСТИК | 2023-05-22 | 3 | 2 | Tecom | КЖ | белый | 1180 | 120 | 112 | 128 | +5/-0 | 18.3 | 18 | 680 | 810 | 0.2 |  | 45 |  | 38 |  | 6.667%
1864 | ТИКО-ПЛАСТИК | 2023-05-22 | 4 | 2 | Tecom | СП | белый | 1164 | 100 | 92 | 108 | +5/-0 | 20 | 19 | 490 | 660 | 0.2 |  | 45 |  | 38 |  | 8%
1865 | ТИКО-ПЛАСТИК | 2023-05-22 | 4 | 2 | Tecom | СП | белый | 632 | 110 | 102 | 118 | +5/-0 | 18.3 | 18 | 630 | 800 | 0.2 |  | 44 |  | 38 |  | 7.273%
1984 | Таурас-Пласт | 2023-05-22 | 3 | 4 | Tecom | СП | прозрачный | 570 | 50 | 46 | 54 | +5/-0 | 23.6 | 17.7 | 250 | 736 | 0.2 |  |  |  | 38 |  | 8%
1997 | Таурас-Пласт | 2023-05-22 | 4 | 2 | KS-1 | МЖ | прозрачный | 830 | 45 | 41 | 49 | +5/-0 | 21.5 | 19.3 | 402 | 690 | 0.2 |  |  |  | 38 |  | 8.889%
1998 | Таурас-Пласт | 2023-05-22 | 4 | 2 | KS-1 | МЖ | прозрачный | 830 | 40 | 36 | 44 | +5/-0 | 21.6 | 19.4 | 260 | 662 | 0.2 |  |  |  | 38 |  | 10%
2029 | ТИКО-ПЛАСТИК | 2023-05-22 | 3 | 2 | KS-1 | МЖ | прозрачный | 980 | 60 | 56 | 64 | +5/-0 | 20 | 16.6 | 470 | 621 | 0.2 |  |  |  | 38 |  | 6.667%
1982 | Таурас-Пласт | 2023-05-22 | 3 | 2 | KS-1 | МЖ | прозрачный | 1130 | 40 | 36 | 44 | +5/-0 | 21.1 | 18.4 | 280 | 490 | 0.2 |  |  |  | 38 |  | 10%
2002 | Таурас-Пласт | 2023-05-22 | 2 | 4 | Tecom | МЖ | белый | 480 | 40 | 36 | 44 | +5/-0 | 21.4 | 18 | 270 | 470 | 0.2 |  | 50 |  | 38 |  | 10%
1983 | Таурас-Пласт | 2023-05-22 | 2 | 2 | Tecom | МЖ | прозрачный | 830 | 70 | 65 | 75 | +5/-0 | 21.2 | 20.1 | 505 | 681 | 0.2 |  |  |  | 38 |  | 7.143%
1999 | Таурас-Пласт | 2023-05-23 | 2 | 2 | Tecom | МЖ | прозрачный | 830 | 70 | 65 | 75 | +5/-0 | 21.2 | 20.2 | 502 | 680 | 0.2 |  |  |  | 38 |  | 7.143%
300. |  | 2023-05-23 | 3 | 2 | Tecom | З | прозрачный | 720 | 80 | 74 | 86 | +5/-0 | 20.4 | 18.2 | 406 | 500 | 0.2 |  |  |  | 38 |  | 7.5%
2000 | Таурас-Пласт | 2023-05-23 | 3 | 2 | Tecom | МЖ | прозрачный | 760 | 80 | 74 | 86 | +5/-0 | 21.3 | 20.6 | 509 | 610 | 0.2 |  |  |  | 38 |  | 7.5%
301. |  | 2023-05-23 | 2 | 2 | KS-1 | З | прозрачный | 820 | 40 | 36 | 44 | +5/-0 | 24.3 | 16.9 | 250 | 639 | 0.2 |  |  |  | 38 |  | 10%
2018 | ТИКО-ПЛАСТИК | 2023-05-23 | 2 | 2 | Tecom | СП | прозрачный | 1000 | 80 | 74 | 86 | +5/-0 | 20 | 18.9 | 533 | 662 | 0.2 |  |  |  | 38 |  | 7.5%
2031 | ДЗГУ | 2023-05-24 | 1 | 2 | Tecom | СП | прозрачный | 860 | 100 | 92 | 108 | +5/-0 | 20.4 | 20 | 564 | 800 | 0.2 |  |  |  | 38 |  | 8%
2060 | Таурас-Пласт | 2023-05-24 | 1 | 2 | KS-1 | МЖ | прозрачный | 820 | 50 | 46 | 54 | +5/-0 | 19.8 | 17.9 | 364 | 661 | 0.2 |  |  |  | 38 |  | 8%
2032 | ДЗГУ | 2023-05-25 | 2 | 2 | Tecom | З | прозрачный | 1240 | 70 | 65 | 75 | +5/-0 | 20.1 | 20 | 557 | 761 | 0.2 |  |  |  | 38 |  | 7.143%
2040 | ТИКО-ПЛАСТИК | 2023-05-25 | 2 | 2 | KS-1 | МЖ | прозрачный | 1000 | 60 | 56 | 65 | +5/-0 | 19.1 | 19 | 452 | 728 | 0.2 |  |  |  | 38 |  | 7.5%
313. |  | 2023-05-25 | 1 | 2 | KS-1 | МЖ | прозрачный | 875 | 30 | 27 | 33 | +5/-0 | 21.6 | 19 | 261 | 625 | 0.2 |  |  |  | 38 |  | 10%
2119 | ТИКО-ПЛАСТИК | 2023-05-25 | 1 | 2 | KS-1 | МЖ | прозрачный | 1040 | 60 | 56 | 65 | +5/-0 | 19.1 | 19 | 473 | 674 | 0.2 |  |  |  | 38 |  | 7.5%
2105 | ДЗГУ | 2023-05-25 | 1 | 4 | Tecom | З | прозрачный | 540 | 70 | 64 | 75 | +5/-0 | 20.3 | 18.4 | 410 | 730 | 0.2 |  |  |  | 38 |  | 7.857%
2061 | ДЗГУ | 2023-05-26 | 1 | 2 | Tecom | З | прозрачный | 1030 | 50 | 46 | 54 | +5/-0 | 20 | 18.1 | 415 | 634 | 0.2 |  |  |  | 38 |  | 8%
2115 | ТИКО-ПЛАСТИК | 2023-05-26 | 2 | 2 | KS-1 | СП | прозрачный | 920 | 50 | 46 | 54 | +5/-0 | 18.2 | 16.9 | 256 | 400 | 0.2 |  |  |  | 38 |  | 8%
2028 | ОКИЛ-САТО | 2023-05-26 | 1 | 2 | KS-1 | СП | прозрачный | 940 | 60 | 55 | 65 | +5/-0 | 19.3 | 19 | 300 | 500 | 0.2 |  |  |  | 38 |  | 8.333%
315. |  | 2023-05-29 | 3 | 2 | Tecom | З | прозрачный | 720 | 80 | 74 | 86 | +5/-0 | 20.2 | 18.2 | 402 | 560 | 0.2 |  |  |  | 38 |  | 7.5%
314. |  | 2023-05-29 | 4 | 2 | KS-1 | СП | прозрачный | 860 | 30 | 27 | 33 | +5/-0 | 21.4 | 16.7 | 260 | 620 | 0.2 |  |  |  | 38 |  | 10%
324. |  | 2023-05-29 | 4 | 2 | KS-1 | СП | прозрачный | 820 | 45 | 41 | 49 | +5/-0 | 20.3 | 17.9 | 424 | 603 | 0.2 |  |  |  | 38 |  | 8.889%
317. |  | 2023-05-29 | 1 | 2 | KS-1 | СП | прозрачный | 820 | 40 | 36 | 44 | +5/-0 | 26.1 | 18.1 | 179 | 664 | 0.2 |  |  |  | 38 |  | 10%
2057 | Хоупак | 2023-05-29 | 1 | 2 | KS-1 | СП | прозрачный | 820 | 60 | 56 | 64 | +5/-0 | 22 | 19.3 | 506 | 690 | 0.2 |  |  |  | 38 |  | 6.667%
2138 | Русь Печать | 2023-05-29 | 3 | 2 | Tecom | СП | прозрачный | 1180 | 80 | 74 | 86 | +5/-0 | 19.4 | 19 | 420 | 680 | 0.2 |  |  |  | 38 |  | 7.5%
2106 | ДЗГУ | 2023-05-29 | 4 | 2 | Tecom | З | прозрачный | 840 | 70 | 65 | 75 | +5/-0 | 21.2 | 20.1 | 504 | 680 | 0.2 |  |  |  | 38 |  | 7.143%
2164 | Таурас-Пласт | 2023-05-29 | 4 | 4 | Tecom | МЖ | прозрачный | 520 | 50 | 46 | 54 | +5/-0 | 19.6 | 19.3 | 450 | 660 | 0.2 |  |  |  | 38 |  | 8%
2130 | ПОЛИПАК | 2023-05-30 | 4 | 2 | KS-1 | Л1 (peel) | белый | 770 | 40 | 36 | 44 | +5/-0 | 20.9 | 16.6 | 318 | 649 | 0.2 |  |  |  | 38 |  | 10%
2528 |  | 2023-05-30 | 3 | 2 | KS-1 | Л1 (peel) | прозрачный | 800 | 55 | 51 | 59 | +5/-0 | 20.4 | 16.8 | 417 | 580 | 0.2 |  |  |  | 38 |  | 7.273%
318. |  | 2023-05-30 | 3 | 2 | Tecom | СП | прозрачный | 1220 | 45 | 41 | 49 | +5/-0 | 20.6 | 16.4 | 324 | 510 | 0.2 |  |  |  | 38 |  | 8.889%
2059 | Таурас-Пласт | 2023-05-30 | 4 | 2 | KS-1 | Л1 (peel) | прозрачный | 860 | 40 | 36 | 44 | +5/-0 | 27.1 | 16.9 | 307 | 550 | 0.2 |  |  |  | 38 |  | 10%
319. |  | 2023-05-30 | 2 | 2 | Tecom | СП | прозрачный | 1320 | 45 | 41 | 49 | +5/-0 | 21.6 | 18.4 | 345 | 687 | 0.2 |  |  |  | 38 |  | 8.889%
331. |  | 2023-05-31 | 3 | 2 | Tecom | СП | прозрачный | 920 | 110 | 102 | 118 | +5/-0 | 18.1 | 18 | 560 | 774 | 0.2 |  |  |  | 38 |  | 7.273%
329. |  | 2023-05-31 | 3 | 2 | Tecom | СП | прозрачный | 1020 | 50 | 46 | 54 | +5/-0 | 21.1 | 18 | 301 | 690 | 0.2 |  |  |  | 38 |  | 8%
2146 | ДЗГУ | 2023-05-31 | 3 | 2 | Tecom | СП | прозрачный | 850 | 100 | 92 | 108 | +5/-0 | 19 | 18.7 | 680 | 790 | 0.2 |  |  |  | 38 |  | 8%
2169 | ТИКО-ПЛАСТИК | 2023-05-31 | 3 | 2 | Tecom | СП | прозрачный | 980 | 80 | 74 | 86 | +5/-0 | 21.3 | 18.9 | 474 | 753 | 0.2 |  |  |  | 38 |  | 7.5%
2116 | ТИКО-ПЛАСТИК | 2023-05-31 | 2 | 2 | Tecom | СП | прозрачный | 760 | 60 | 56 | 64 | +5/-0 | 23.5 | 16.2 | 323 | 725 | 0.2 |  |  |  | 38 |  | 6.667%
2172 | ТИКО-ПЛАСТИК | 2023-06-01 | 3 | 2 | Tecom | СП | прозрачный | 1100 | 60 | 56 | 64 | +5/-0 | 22.9 | 19.5 | 472 | 651 | 0.2 |  |  |  | 38 |  | 6.667%
2142 | ДЗГУ | 2023-06-01 | 3 | 2 | Tecom | З | прозрачный | 1100 | 80 | 74 | 86 | +5/-0 | 21.1 | 18.5 | 592 | 693 | 0.2 |  |  |  | 38 |  | 7.5%
2205 | Таурас-Пласт | 2023-06-01 | 2 | 2 | Tecom | СП | прозрачный | 1280 | 100 | 92 | 108 | +5/-0 | 18.9 | 18 | 653 | 763 | 0.2 |  |  |  | 38 |  | 8%
2206 | ПРИНТ-ДИЗАЙН | 2023-06-01 | 2 | 4 | Tecom | КЖ | прозрачный | 520 | 50 | 46 | 54 | +5/-0 | 19.6 | 18 | 350 | 600 | 0.2 |  |  |  | 38 |  | 8%
2148 | Полипак ООО | 2023-06-01 | 2 | 2 | KS-1 | Л1 (peel) | белый | 900 | 40 | 36 | 44 | +5/-0 | 20.3 | 17.4 | 255 | 615 | 0.2 |  |  |  | 38 |  | 10%
2162 | Полипак ООО | 2023-05-01 | 4 | 1 | KS-1 | Л | прозрачный | 590 | 25 | 22 | 27 | +5/-0 | 24 | 19.1 | 230 | 584 | 0.2 |  |  |  | 38 |  | 10%
2212 | ТИКО-ПЛАСТИК | 2023-06-02 | 2 | 4 | KS-2 | СП | прозрачный | 780 | 90 | 83 | 97 | +5/-0 | 18.3 | 18 | 650 | 800 | 0.2 |  |  |  | 38 |  | 7.778%
2171 | ТИКО-ПЛАСТИК | 2023-06-02 | 1 | 4 | KS-2 | СП | прозрачный | 700 | 100 | 92 | 108 | +5/-0 | 18.6 | 18.4 | 800 | 860 | 0.2 |  |  |  | 38 |  | 8%
2165 | ТИКО-ПЛАСТИК | 2023-06-02 | 1 | 2 | Tecom | МЖ | прозрачный | 1220 | 40 | 36 | 44 | +5/-0 | 21.4 | 18.2 | 320 | 720 | 0.2 |  |  |  | 38 |  | 10%
2159 | ТИКО-ПЛАСТИК | 2023-06-02 | 2 | 2 | Tecom | МЖ | прозрачный | 1220 | 50 | 46 | 54 | +5/-0 | 19.9 | 19 | 404 | 700 | 0.2 |  |  |  | 38 |  | 8%
2141 | ДЗГУ | 2023-06-02 | 2 | 4 | KS-2 | З | прозрачный | 760 | 80 | 74 | 86 | +5/-0 | 20.6 | 19.9 | 570 | 764 | 0.2 |  |  |  | 38 |  | 7.5%
2140 | ДЗГУ | 2023-06-02 | 2 | 4 | KS-2 | З | прозрачный | 720 | 80 | 75 | 86 | +5/-0 | 20.4 | 19.8 | 564 | 769 | 0.2 |  |  |  | 38 |  | 6.875%
2255 | ДЗГУ | 2023-06-02 | 2 | 2 | Tecom | З | прозрачный | 980 | 60 | 56 | 64 | +5/-0 | 20 | 17.7 | 449 | 688 | 0.2 |  |  |  | 38 |  | 6.667%
2268 | ПРИНТ-ДИЗАЙН | 2023-06-02 | 1 | 2 | Tecom | МЖ | прозрачный | 860 | 40 | 36 | 44 | +5/-0 | 23.4 | 16.8 | 250 | 596 | 0.2 |  |  |  | 38 |  | 10%
2266 | ТИКО-ПЛАСТИК | 2023-06-03 | 1 | 1 | KS-1 | З | прозрачный | 1010 | 35 | 32 | 38 | +5/-0 | 20.4 | 18.5 | 264 | 570 | 0.2 |  |  |  | 38 |  | 8.571%
2282 | ТИКО-ПЛАСТИК | 2023-06-04 | 4 | 1 | Tecom | СП | прозрачный | 1010 | 120 | 112 | 127 | +5/-0 | 18.1 | 18.7 | 581 | 811 | 0.2 |  |  |  | 38 |  | 6.25%
2317 | ТИКО-ПЛАСТИК | 2023-06-03 | 4 | 1 | Tecom | СП | прозрачный | 1000 | 80 | 74 | 84 | +5/-0 | 19.1 | 18.5 | 403 | 690 | 0.2 |  |  |  | 38 |  | 6.25%
2147 | ДЗГУ | 2023-06-03 | 4 | 11 | Tecom | З | прозрачный | 840 | 105 | 97 | 110 | +5/-0 | 20.1 | 18.7 | 496 | 821 | 0.2 |  |  |  | 38 |  | 6.19%
344. | НР-Пак | 2023-06-04 | 1 | 2 | Tecom | СП | прозрачный | 1170 | 80 | 74 | 85 | +5/-0 | 19.3 | 18.2 | 394 | 681 | 0.2 |  |  |  | 38 |  | 6.875%
2313 | ДЗГУ | 2023-06-02 | 2 | 2 | KS-2 | З | прозрачный | 780 | 85 | 81 | 88 | +5/-0 | 20.4 | 19.1 | 546 | 731 | 0.2 |  |  |  | 38 |  | 4.118%
346. | НР-Пак | 2023-06-04 | 1 | 2 | Tecom | СП | прозрачный | 820 | 40 | 37 | 43 | +5/-0 | 24.5 | 18.3 | 177 | 660 | 0.2 |  |  |  | 38 |  | 7.5%
2254 | ДЗГУ | 2023-06-03 | 4 | 1 | KS-1 | Л20 | прозрачный | 1070 | 20 | 18 | 22 | +5/-0 | 25 | 14.1 | 151 | 562 | 0.22 | 0.17 |  |  | 38 |  | 10%
2162 | Полипак ООО | 2023-06-02 | 2 | 29 | KS-1 | Л | прозрачный | 590 | 25 | 22 | 27 | +5/-0 | 26.1 | 19.4 | 247 | 492 | 0.2 |  |  |  | 38 |  | 10%
2278 | Русал Саянал АО | 2023-06-03 | 4 | 1 | KS-1 | Л | прозрачный | 1050 | 25 | 22 | 27 | +5/-0 | 25.4 | 19.4 | 244 | 531 | 0.2 |  |  |  | 38 |  | 10%
2280 | Русал Саянал АО | 2023-06-03 | 1 | 1 | KS-1 | Л1 (peel) | прозрачный | 1050 | 25 | 22 | 27 | +5/-0 | 26.5 | 19.5 | 258 | 514 | 0.2 |  |  |  | 38 |  | 10%
347. | НР-Пак | 2023-06-05 | 4 | 1 | Tecom | СП | прозрачный | 820 | 45 | 42 | 48 | +5/-0 | 24.1 | 18.2 | 265 | 660 | 0.2 |  |  |  | 38 |  | 6.667%
2350 | ТИКО-ПЛАСТИК | 2023-06-06 | 3 | 1 | Tecom | СП | прозрачный | 780 | 90 | 86 | 94 | +5/-0 | 20.3 | 18.5 | 344 | 757 | 0.2 |  |  |  | 38 |  | 4.444%
2397 | ТИКО-ПЛАСТИК | 2023-06-07 | 2 | 1 | Tecom | СП | прозрачный | 1020 | 50 | 45 | 52 | +5/-0 | 21 | 18.1 | 281 | 625 | 0.2 |  |  |  | 38 |  | 7%
353. | НР-Пак | 2023-06-07 | 2 | 1 | Tecom | СП | прозрачный | 1020 | 50 | 45 | 52 | +5/-0 | 21 | 18.1 | 281 | 625 | 0.2 |  |  |  | 38 |  | 7%
352. | НР-Пак | 2023-06-07 | 3 | 1 | Tecom | СП | прозрачный | 1180 | 60 | 56 | 65 | +5/-0 | 18.7 | 18.2 | 402 | 506 | 0.2 |  |  |  | 38 |  | 7.5%
354. | НР-Пак | 2023-06-06 | 4 | 1 | Tecom | СП | прозрачный | 770 | 45 | 43 | 50 | +5/-0 | 23.5 | 16.2 | 261 | 725 | 0.2 |  |  |  | 38 |  | 7.778%
2396 | ТИКО-ПЛАСТИК | 2023-06-07 | 2 | 1 | Tecom | СП | прозрачный | 1040 | 40 | 37 | 43 | +5/-0 | 24.1 | 18.6 | 235 | 614 | 0.2 |  |  |  | 38 |  | 7.5%
2364 | Таурас-Пласт | 2023-06-06 | 4 | 1 | Tecom | СП | прозрачный | 990 | 50 | 48 | 54 | +5/-0 | 21.4 | 18.7 | 284 | 674 | 0.2 |  |  |  | 38 |  | 6%
2287 | Таурас-Пласт | 2023-06-07 | 3 | 3 | Tecom | МЖ | прозрачный | 610 | 70 | 67 | 73 | +5/-0 | 19.5 | 19.6 | 474 | 714 | 0.2 |  |  |  | 38 |  | 4.286%
2393 | ДЗГУ | 2023-06-08 | 3 | 2 | Tecom | З | прозрачный | 1220 | 40 | 39 | 44 | +5/-0 | 20.4 | 18.2 | 320 | 720 | 0.2 |  |  |  | 38 |  | 6.25%
2392 | ДЗГУ | 2023-06-10 | 2 | 15 | Tecom | З | прозрачный | 1280 | 40 | 37 | 43 | +5/-0 | 20.2 | 18.7 | 336 | 685 | 0.2 |  |  |  | 38 |  | 7.5%
2458 | ДЗГУ | 2023-06-11 | 4 | 2 | Tecom | З | прозрачный | 1270 | 120 | 113 | 126 | +5/-0 | 20.2 | 19.9 | 530 | 704 | 0.2 |  |  |  | 38 |  | 5.417%
2460 | ДЗГУ | 2023-06-12 | 4 | 12 | Tecom | З | прозрачный | 1140 | 50 | 48 | 55 | +5/-0 | 22.2 | 17.7 | 327 | 463 | 0.22 | 0.2 |  |  | 38 |  | 7%
2394 | ДЗГУ | 2023-06-13 | 1 | 10 | Tecom | З | прозрачный | 1100 | 40 | 37 | 43 | +5/-0 | 21.8 | 18.6 | 265 | 614 | 0.21 |  |  |  | 38 |  | 7.5%
2459 | ДЗГУ | 2023-06-19 | 3 | 2 | Tecom | З | прозрачный | 1020 | 50 | 46 | 54 | +5/-0 | 20.6 | 17.7 | 410 | 603 | 0.2 |  |  |  | 38 |  | 8%
370. |  | 2023-06-19 | 3 | 4 | Tecom | З | прозрачный | 820 | 40 | 36 | 44 | +5/-0 | 21.2 | 18.2 | 241 | 851 | 0.2 |  |  |  | 38 |  | 10%
379. |  | 2023-06-19 | 3 | 2 | Tecom | СП | прозрачный | 860 | 45 | 41 | 49 | +5/-0 | 22.3 | 18.3 | 250 | 700 | 0.2 |  |  |  | 38 |  | 8.889%
363. |  | 2023-06-19 | 2 | 2 | Tecom | СП | прозрачный | 980 | 70 | 65 | 75 | +5/-0 | 18.6 | 18 | 360 | 410 | 0.2 |  |  |  | 38 |  | 7.143%
364. |  | 2023-06-19 | 2 | 2 | Tecom | СП | прозрачный | 1080 | 50 | 46 | 54 | +5/-0 | 20 | 19 | 404 | 680 | 0.2 |  |  |  | 38 |  | 8%
365. |  | 2023-06-19 | 2 | 2 | Tecom | СП | прозрачный | 1320 | 70 | 65 | 75 | +5/-0 | 19.6 | 18.2 | 390 | 520 | 0.2 |  |  |  | 38 |  | 7.143%
2565 | Таурас-Пласт | 2023-06-19 | 2 | 2 | Tecom | МЖ | прозрачный | 810 | 90 | 83 | 97 | +5/-0 | 21.6 | 20.1 | 540 | 760 | 0.2 |  |  |  | 38 |  | 7.778%
2471 | Таурас-Пласт | 2023-06-19 | 2 | 4 | Tecom | МЖ | прозрачный | 470 | 90 | 84 | 97 | +5/-0 | 21.9 | 20.5 | 605 | 748 | 0.2 |  |  |  | 38 |  | 7.222%
2470 | Таурас-Пласт | 2023-06-19 | 3 | 4 | Tecom | МЖ | прозрачный | 560 | 90 | 83 | 96 | +5/-0 | 21.7 | 20.4 | 602 | 703 | 0.2 |  |  |  | 38 |  | 7.222%
2566 | Таурас-Пласт | 2023-06-19 | 3 | 4 | Tecom | МЖ | прозрачный | 560 | 90 | 84 | 97 | +5/-0 | 21.5 | 20.7 | 607 | 707 | 0.2 |  |  |  | 38 |  | 7.222%
2500 | Таурас-Пласт | 2023-06-19 | 3 | 4 | Tecom | МЖ | прозрачный | 580 | 40 | 36 | 44 | +5/-0 | 21.1 | 18.7 | 262 | 471 | 0.2 |  |  |  | 38 |  | 10%
2564 | Таурас-Пласт | 2023-06-19 | 1 | 4 | Tecom | МЖ | прозрачный | 580 | 40 | 37 | 44 | +5/-0 | 21.8 | 18.6 | 264 | 473 | 0.2 |  |  |  | 38 |  | 8.75%
2472 | Таурас-Пласт | 2023-06-19 | 1 | 4 | Tecom | СП | прозрачный | 560 | 100 | 92 | 108 | +5/-0 | 18.6 | 18.4 | 460 | 580 | 0.2 |  |  |  | 38 |  | 8%
2454 | ТИКО-ПЛАСТИК | 2023-06-19 | 2 | 2 | Tecom | СП | прозрачный | 980 | 90 | 83 | 97 | +5/-0 | 18.1 | 18 | 420 | 590 | 0.2 |  |  |  | 38 |  | 7.778%
2455 | ТИКО-ПЛАСТИК | 2023-06-19 | 1 | 2 | Tecom | СП | прозрачный | 980 | 40 | 36 | 44 | +5/-0 | 20.4 | 17.6 | 254 | 629 | 0.2 |  |  |  | 38 |  | 10%
2473 | Таурас-Пласт | 2023-06-19 | 1 | 2 | Tecom | СП | прозрачный | 860 | 80 | 73 | 86 | +5/-0 | 18.9 | 18.3 | 507 | 610 | 0.2 |  |  |  | 38 |  | 8.125%
2344 | ТИКО-ПЛАСТИК | 2023-06-19 | 4 | 2 | Tecom | МЖ | прозрачный | 880 | 85 | 77 | 89 | +5/-0 | 22.8 | 21.8 | 459 | 556 | 0.2 |  |  |  | 38 |  | 7.059%
2499 | Таурас-Пласт | 2023-06-19 | 2 | 2 | Tecom | МЖ | прозрачный | 860 | 110 | 102 | 118 | +5/-0 | 21.8 | 20.9 | 640 | 760 | 0.2 |  |  |  | 38 |  | 7.273%
2474 | Таурас-Пласт | 2023-06-19 | 4 | 2 | Tecom | СП | прозрачный | 790 | 130 | 115 | 138 | +5/-0 | 19.3 | 18.9 | 500 | 680 | 0.2 |  |  |  | 38 |  | 8.846%
368. |  | 2023-06-20 | 1 | 2 | Tecom | СП | прозрачный | 1080 | 50 | 46 | 54 | +5/-0 | 20.8 | 16.2 | 273 | 639 | 0.2 |  |  |  | 38 |  | 8%
2480 | ТИКО-ПЛАСТИК | 2023-06-20 | 4 | 2 | Tecom | СП | прозрачный | 1026 | 40 | 36 | 44 | +5/-0 | 24.9 | 19.2 | 229 | 672 | 0.2 |  |  |  | 38 |  | 10%
2603 | ТИКО-ПЛАСТИК | 2023-06-20 | 1 | 2 | Tecom | СП | прозрачный | 1230 | 50 | 46 | 54 | +5/-0 | 21.9 | 18.6 | 363 | 639 | 0.2 |  |  |  | 38 |  | 8%
2281 | ТИКО-ПЛАСТИК | 2023-06-20 | 4 | 2 | Tecom | СП | белый | 1100 | 60 | 56 | 64 | +5/-0 | 20.5 | 18.2 | 414 | 684 | 0.2 |  | 50 |  | 38 |  | 6.667%
2614 | ТИКО-ПЛАСТИК | 2023-06-21 | 3 | 2 | Tecom | МЖ | прозрачный | 800 | 60 | 55 | 64 | +5/-0 | 20.5 | 19 | 403 | 660 | 0.2 |  |  |  | 38 |  | 7.5%
2507 | ТИКО-ПЛАСТИК | 2023-06-21 | 1 | 2 | Tecom | МЖ | белый | 1220 | 80 | 74 | 86 | +5/-0 | 21 | 20 | 596 | 769 | 0.2 |  | 48 |  | 38 |  | 7.5%
2377 | Таурас-Пласт | 2023-06-21 | 1 | 2 | Tecom | МЖ | белый | 1105 | 120 | 110 | 128 | +5/-0 | 21 | 20 | 738 | 816 | 0.2 |  | 46 |  | 38 |  | 7.5%
2593 | ПРИНТ-ДИЗАЙН | 2023-06-21 | 3 | 4 | Tecom | МЖ | прозрачный | 520 | 40 | 36 | 44 | +5/-0 | 21.4 | 18.6 | 260 | 456 | 0.2 |  |  |  | 38 |  | 10%
2594 | ДЗГУ | 2023-06-22 | 4 | 2 | Tecom | З | прозрачный | 1030 | 50 | 46 | 54 | +5/-0 | 21.5 | 18.8 | 383 | 705 | 0.2 |  |  |  | 38 |  | 8%
350. |  | 2023-06-22 | 3 | 2 | KS-2 | СП | прозрачный | 1280 | 30 | 27 | 33 | +5/-0 | 21.4 | 16.7 | 260 | 620 | 0.2 |  |  |  | 38 |  | 10%
2479 | ТИКО-ПЛАСТИК | 2023-06-22 | 3 | 4 | KS-2 | СП | прозрачный | 700 | 100 | 92 | 108 | +5/-0 | 18.4 | 18.2 | 800 | 840 | 0.2 |  |  |  | 38 |  | 8%
2596 | ДЗГУ | 2023-06-23 | 3 | 2 | Tecom | З | прозрачный | 1220 | 50 | 46 | 54 | +5/-0 | 21.2 | 19.3 | 425 | 710 | 0.2 |  |  |  | 38 |  | 8%
2478 | Хоупак | 2023-06-23 | 4 | 4 | KS-2 | СП | белый | 680 | 60 | 55 | 65 | +5/-0 | 19.3 | 16.2 | 459 | 624 | 0.2 |  | 49 |  | 38 |  | 8.333%
2568 | Таурас-Пласт | 2023-06-23 | 4 | 4 | KS-2 | СП | прозрачный | 650 | 45 | 41 | 49 | +5/-0 | 21.7 | 17.2 | 250 | 680 | 0.2 |  |  |  | 38 |  | 8.889%
2581 | УПак-Маркет | 2023-06-23 | 4 | 4 | KS-2 | СП | прозрачный | 710 | 30 | 27 | 33 | +5/-0 | 26.1 | 18.6 | 300 | 620 | 0.2 |  |  |  | 38 |  | 10%
2622 | ТИКО-ПЛАСТИК | 2023-06-23 | 4 | 4 | KS-2 | СП | прозрачный | 740 | 60 | 55 | 65 | +5/-0 | 20.1 | 18 | 400 | 602 | 0.2 |  |  |  | 38 |  | 8.333%
2475 | Таурас-Пласт | 2023-06-23 | 2 | 4 | KS-2 | СП | белый | 710 | 90 | 83 | 97 | +5/-0 | 18.8 | 18.3 | 663 | 843 | 0.2 |  | 46 |  | 38 |  | 7.778%
2715 | Таурас-Пласт | 2023-06-26 | 2 | 4 | KS-2 | СП | прозрачный | 660 | 40 | 36 | 44 | +5/-0 | 21.3 | 17.3 | 277 | 574 | 0.2 |  |  |  | 38 |  | 10%
2502 | Таурас-Пласт | 2023-06-26 | 2 | 4 | KS-2 | МЖ | прозрачный | 660 | 40 | 36 | 44 | +5/-0 | 21.7 | 18.3 | 296 | 450 | 0.2 |  |  |  | 38 |  | 10%
2567 | Таурас-Пласт | 2023-06-26 | 1 | 4 | KS-2 | З | прозрачный | 670 | 80 | 74 | 86 | +5/-0 | 20 | 17.8 | 500 | 640 | 0.2 |  |  |  | 38 |  | 7.5%
2501 | Таурас-Пласт | 2023-06-26 | 1 | 4 | KS-2 | МЖ | прозрачный | 710 | 40 | 36 | 44 | +5/-0 | 21.5 | 18.5 | 300 | 454 | 0.2 |  |  |  | 38 |  | 10%
2686 | Таурас-Пласт | 2023-06-26 | 3 | 4 | KS-2 | МЖ | прозрачный | 730 | 60 | 56 | 64 | +5/-0 | 21.4 | 19.3 | 540 | 690 | 0.2 |  |  |  | 38 |  | 6.667%
2498 | Таурас-Пласт | 2023-06-26 | 3 | 4 | KS-2 | МЖ | прозрачный | 730 | 60 | 55 | 64 | +5/-0 | 23.4 | 19.1 | 542 | 692 | 0.2 |  |  |  | 38 |  | 7.5%
376. |  | 2023-06-26 | 3 | 4 | KS-2 | З | прозрачный | 760 | 50 | 46 | 54 | +5/-0 | 18.6 | 18 | 436 | 560 | 0.2 |  |  |  | 38 |  | 8%
2710 | Таурас-Пласт | 2023-06-26 | 3 | 4 | KS-2 | СП | белый | 810 | 70 | 65 | 75 | +5/-0 | 18.3 | 18.2 | 300 | 500 | 0.2 |  | 47 |  | 38 |  | 7.143%
2462 | ФЛЕКСО-СЕРВИС | 2023-06-26 | 3 | 4 | KS-2 | Л1 (peel) | белый | 745 | 40 | 36 | 44 | +5/-0 | 22 | 16 | 343 | 550 | 0.2 |  | 50 |  | 38 |  | 10%
2333 | ДЗГУ | 2023-06-26 | 3 | 4 | KS-2 | Л100 | белый | 790 | 100 | 92 | 108 | +5/-0 | 18.5 | 16 | 685 | 810 | 0.2 |  | 46 |  | 38 |  | 8%
2706 | Таурас-Пласт | 2023-06-26 | 2 | 4 | Tecom | СП | прозрачный | 500 | 70 | 65 | 75 | +5/-0 | 18.6 | 17.8 | 468 | 708 | 0.2 |  |  |  | 38 |  | 7.143%
395. |  | 2023-06-26 | 2 | 2 | Tecom | СП | прозрачный | 980 | 70 | 65 | 75 | +5/-0 | 18.7 | 18.2 | 464 | 710 | 0.2 |  |  |  | 38 |  | 7.143%
2638 | Хоупак | 2023-06-26 | 2 | 2 | Tecom | СП | прозрачный | 980 | 60 | 55 | 65 | +5/-0 | 18.9 | 17.8 | 450 | 640 | 0.2 |  |  |  | 38 |  | 8.333%
2616 | ТИКО-ПЛАСТИК | 2023-06-26 | 1 | 2 | Tecom | СП | прозрачный | 980 | 60 | 56 | 65 | +5/-0 | 18.2 | 16.4 | 357 | 550 | 0.2 |  |  |  | 38 |  | 7.5%
2595 | ДЗГУ | 2023-06-26 | 2 | 2 | Tecom | З | прозрачный | 1280 | 50 | 46 | 54 | +5/-0 | 20.4 | 17.6 | 407 | 670 | 0.2 |  |  |  | 38 |  | 8%
1779 | МГУ | 2022-08-22 | 2 | 2 | Tecom | МЖ | Прозрачный | 1120 | 100 | 92 | 108 | +5/-0 | 21.2 | 20.1 | 506 | 702 | 0.2 |  |  |  | 38 |  | 8%
2427 | ПРИНТ-ДИЗАЙН | 2023-06-20 | 3 | 2 | Tecom | КЖ | белый | 880 | 80 | 74 | 86 | +5/-0 | 18.6 | 18 | 343 | 740 | 0.2 |  | 50 |  | 38 |  | 7.5%
406. |  | 2023-06-27 | 2 | 2 | KS-1 | Л20 | прозрачный | 1220 | 20 | 18 | 22 | +5/-0 | 22.3 | 18.9 | 274 | 497 | 0.2 |  |  |  | 42 |  | 10%
2712 | ТИКО-ПЛАСТИК | 2023-06-27 | 2 | 2 | KS-1 | СП | прозрачный | 840 | 60 | 56 | 64 | +5/-0 | 21.4 | 20 | 371 | 752 | 0.2 |  |  |  | 38 |  | 6.667%
2688 | Таурас-Пласт | 2023-06-27 | 1 | 4 | Tecom | СП | прозрачный | 470 | 50 | 46 | 54 | +5/-0 | 21.8 | 18.6 | 284 | 627 | 0.2 |  |  |  | 38 |  | 8%
2716 | Таурас-Пласт | 2023-06-27 | 1 | 4 | KS-2 | СП | прозрачный | 660 | 60 | 56 | 64 | +5/-0 | 20.2 | 17.7 | 475 | 703 | 0.2 |  |  |  | 38 |  | 6.667%
2544 | Полипак ООО | 2023-06-27 | 4 | 2 | KS-1 | Л | прозрачный | 950 | 25 | 22 | 25 | +5/-0 | 27.3 | 18 | 200 | 500 | 0.2 |  |  |  | 42 |  | 6%
2705 | Таурас-Пласт | 2023-06-27 | 4 | 4 | KS-2 | СП | прозрачный | 760 | 40 | 36 | 44 | +5/-0 | 21.2 | 16.4 | 360 | 610 | 0.2 |  |  |  | 38 |  | 10%
2744 | ТИКО-ПЛАСТИК | 2023-06-28 | 4 | 2 | Tecom | СП | прозрачный | 860 | 85 | 79 | 91 | +5/-0 | 21.3 | 18.1 | 442 | 742 | 0.2 |  |  |  | 38 |  | 7.059%
413. |  | 2023-06-28 | 1 | 2 | Tecom | СП | прозрачный | 1280 | 30 | 27 | 33 | +5/-0 | 27.2 | 16.7 | 261 | 622 | 0.2 |  |  |  | 38 |  | 10%
414. |  | 2023-06-28 | 1 | 2 | Tecom | СП | прозрачный | 750 | 80 | 74 | 86 | +5/-0 | 22.1 | 17.4 | 355 | 782 | 0.2 |  |  |  | 38 |  | 7.5%
2545 | ПОЛИПАК ООО | 2023-06-28 | 1 | 2 | Tecom | Л | прозрачный | 920 | 25 | 22 | 27 | +5/-0 | 27.4 | 16.7 | 152 | 554 | 0.2 |  |  |  | 38 |  | 10%
419. |  | 2023-06-28 | 4 | 2 | Tecom | СП | прозрачный | 1270 | 90 | 83 | 97 | +5/-0 | 18.2 | 18 | 633 | 767 | 0.2 |  |  |  | 38 |  | 7.778%
404. |  | 2023-06-29 | 1 | 2 | Tecom | З | прозрачный | 820 | 40 | 36 | 44 | +5/-0 | 21.3 | 18.3 | 240 | 582 | 0.2 |  |  |  | 38 |  | 10%
409. |  | 2023-06-29 | 1 | 2 | Tecom | З | прозрачный | 910 | 80 | 74 | 86 | +5/-0 | 20 | 17.8 | 439 | 704 | 0.2 |  |  |  | 38 |  | 7.5%
2678 | УРАЛПЛАСТИК | 2023-06-29 | 1 | 2 | Tecom | З | прозрачный | 1220 | 80 | 74 | 86 | +5/-0 | 20 | 19.5 | 608 | 771 | 0.2 |  |  |  | 38 |  | 7.5%
2708 | Таурас-Пласт | 2023-06-29 | 3 | 4 | Tecom | МЖ | прозрачный | 570 | 50 | 46 | 54 | +5/-0 | 19.1 | 19 | 416 | 562 | 0.2 |  |  |  | 38 |  | 8%
3407 |  | 2023-06-29 | 3 | 4 | Tecom | МЖ | прозрачный | 570 | 40 | 36 | 44 | +5/-0 | 21.9 | 18 | 306 | 559 | 0.2 |  |  |  | 38 |  | 10%
2709 | Таурас-Пласт | 2023-06-30 | 4 | 2 | Tecom | МЖ | прозрачный | 830 | 45 | 41 | 49 | +5/-0 | 24.7 | 19 | 400 | 638 | 0.2 |  |  |  | 38 |  | 8.889%
2707 | Таурас-Пласт | 2023-06-30 | 3 | 2 | Tecom | МЖ | прозрачный | 1070 | 90 | 83 | 97 | +5/-0 | 21 | 20 | 594 | 750 | 0.2 |  |  |  | 38 |  | 7.778%
2637 | ПОЛИТАЙП | 2023-07-03 | 3 | 4 | KS-1 | Л | прозрачный | 615 | 25 | 23 | 28 | +5/-0 | 21.7 | 17.8 | 253 | 524 | 0.2 |  |  |  | 42 |  | 10%
2636 | ПОЛИТАЙП | 2023-07-03 | 3 | 2 | KS-1 | Л | прозрачный | 820 | 25 | 23 | 27 | +5/-0 | 22 | 18 | 154 | 630 | 0.2 |  |  |  | 42 |  | 8%
2784 | ТИКО-ПЛАСТИК | 2023-07-03 | 2 | 2 | Tecom | СП | прозрачный | 910 | 60 | 55 | 64 | +5/-0 | 21.6 | 17 | 291 | 610 | 0.2 |  |  |  | 38 |  | 7.5%
2779 | ТИКО-ПЛАСТИК | 2023-07-03 | 2 | 2 | Tecom | СП | прозрачный | 830 | 60 | 56 | 64 | +5/-0 | 18.6 | 18.2 | 400 | 740 | 0.2 |  |  |  | 38 |  | 6.667%
2786 | УПак-Маркет | 2023-07-03 | 2 | 2 | Tecom | СП | прозрачный | 820 | 30 | 27 | 33 | +5/-0 | 25.3 | 16.9 | 156 | 620 | 0.2 |  |  |  | 38 |  | 10%
2825 | Таурас-Пласт | 2023-07-03 | 3 | 4 | Tecom | МЖ | прозрачный | 480 | 100 | 92 | 108 | +5/-0 | 22.3 | 20.6 | 520 | 640 | 0.2 |  |  |  | 38 |  | 8%
2829 | Таурас-Пласт | 2023-07-03 | 3 | 2 | Tecom | МЖ | прозрачный | 830 | 80 | 74 | 86 | +5/-0 | 21.1 | 20.2 | 504 | 662 | 0.2 |  |  |  | 38 |  | 7.5%
2824 | Таурас-Пласт | 2023-07-03 | 2 | 2 | Tecom | МЖ | прозрачный | 830 | 90 | 83 | 97 | +5/-0 | 21.4 | 20 | 505 | 605 | 0.2 |  |  |  | 38 |  | 7.778%
2826 | Таурас-Пласт | 2023-07-03 | 3 | 4 | KS-2 | МЖ | прозрачный | 610 | 100 | 92 | 108 | +5/-0 | 21.7 | 20.3 | 530 | 762 | 0.2 |  |  |  | 38 |  | 8%
2827 | Таурас-Пласт | 2023-07-03 | 3 | 4 | KS-2 | МЖ | прозрачный | 790 | 95 | 90 | 105 | +5/-0 | 21.6 | 20.1 | 532 | 740 | 0.2 |  |  |  | 38 |  | 7.895%
2778 | ТИКО-ПЛАСТИК | 2023-07-03 | 2 | 4 | KS-2 | МЖ | прозрачный | 750 | 60 | 55 | 64 | +5/-0 | 19.4 | 19 | 408 | 502 | 0.2 |  |  |  | 38 |  | 7.5%
422. |  | 2023-07-03 | 2 | 2 | KS-2 | СП | прозрачный | 1290 | 60 | 55 | 65 | +5/-0 | 18.7 | 18 | 259 | 403 | 0.2 |  |  |  | 38 |  | 8.333%
2813 | ДЗГУ | 2023-07-03 | 4 | 2 | KS-2 | З | прозрачный | 1220 | 40 | 36 | 44 | +5/-0 | 20 | 18 | 256 | 626 | 0.2 |  |  |  | 38 |  | 10%
424. |  | 2023-07-04 | 2 | 2 | KS-1 | СП | прозрачный | 880 | 30 | 27 | 33 | +5/-0 | 24.3 | 16 | 212 | 552 | 0.2 |  |  |  | 38 |  | 10%
2814 | ДЗГУ | 2023-07-04 | 2 | 2 | KS-1 | З | прозрачный | 1100 | 40 | 36 | 44 | +5/-0 | 20 | 17 | 343 | 602 | 0.2 |  |  |  | 38 |  | 10%
2812 | ДЗГУ | 2023-07-04 | 1 | 2 | KS-2 | З | прозрачный | 1280 | 40 | 36 | 43 | +5/-0 | 20.4 | 17.6 | 270 | 607 | 0.2 |  |  |  | 38 |  | 8.75%
415. |  | 2023-07-05 | 2 | 2 | Tecom | СП | прозрачный | 980 | 30 | 27 | 33 | +5/-0 | 28.4 | 18.3 | 160 | 591 | 0.2 |  |  |  | 38 |  | 10%
426. |  | 2023-07-05 | 2 | 2 | Tecom | СП | прозрачный | 980 | 70 | 65 | 75 | +5/-0 | 21.5 | 19.3 | 403 | 833 | 0.2 |  | 55 |  | 38 |  | 7.143%
2731 | ТИКО-ПЛАСТИК | 2023-07-05 | 4 | 2 | Tecom | СП | белый | 1060 | 30 | 27 | 33 | +5/-0 | 25.4 | 17.5 | 154 | 549 | 0.2 |  | 55 |  | 38 |  | 10%
2902 | ТИКО-ПЛАСТИК | 2023-07-05 | 2 | 2 | Tecom | СП | прозрачный | 920 | 60 | 56 | 64 | +5/-0 | 21.6 | 18 | 309 | 620 | 0.2 |  |  |  | 38 |  | 6.667%
2823 | Таурас-Пласт | 2023-07-05 | 1 | 2 | Tecom | СП | прозрачный | 960 | 60 | 55 | 65 | +5/-0 | 20.4 | 19.1 | 351 | 675 | 0.2 |  |  |  | 38 |  | 8.333%
2860 |  | 2023-07-05 | 4 | 2 | Tecom | СП | белый | 1020 | 100 | 92 | 108 | +5/-0 | 19.1 | 18 | 543 | 726 | 0.2 |  | 47 |  | 38 |  | 8%
428. |  | 2023-07-06 | 4 | 2 | Tecom | СП | белый | 880 | 60 | 55 | 64 | +5/-0 | 18.2 | 17.3 | 270 | 420 | 0.2 |  | 51 |  | 38 |  | 7.5%
427. |  | 2023-07-06 | 4 | 2 | Tecom | СП | белый | 900 | 80 | 74 | 86 | +5/-0 | 19.6 | 18.8 | 460 | 620 | 0.2 |  |  |  | 38 |  | 7.5%
2785 | УПак-Маркет | 2023-07-06 | 4 | 4 | KS-2 | СП | прозрачный | 770 | 30 | 27 | 33 | +5/-0 | 20.3 | 16.8 | 183 | 390 | 0.2 |  |  |  | 38 |  | 10%
2923 | УПак-Маркет | 2023-07-06 | 1 | 4 | KS-2 | СП | прозрачный | 720 | 40 | 36 | 44 | +5/-0 | 20.2 | 17.1 | 202 | 400 | 0.2 |  |  |  | 38 |  | 10%
2849 | ТИКО-ПЛАСТИК | 2023-07-06 | 1 | 4 | KS-2 | СП | прозрачный | 710 | 80 | 74 | 86 | +5/-0 | 21.4 | 18.6 | 470 | 750 | 0.2 |  |  |  | 38 |  | 7.5%
430. |  | 2023-07-06 | 4 | 2 | KS-2 | МЖ | прозрачный | 650 | 60 | 55 | 65 | +5/-0 | 20.2 | 19 | 474 | 704 | 0.2 |  |  |  | 38 |  | 8.333%
2907 |  | 2023-07-06 | 1 | 4 | KS-2 | СП | прозрачный | 660 | 40 | 36 | 44 | +5/-0 | 21.4 | 16.9 | 324 | 520 | 0.2 |  |  |  | 38 |  | 10%
2828 | Таурас-Пласт | 2023-07-06 | 4 | 2 | KS-1 | МЖ | прозрачный | 1130 | 40 | 36 | 44 | +5/-0 | 22.6 | 18.3 | 440 | 586 | 0.2 |  |  |  | 38 |  | 10%
437. |  | 2023-07-06 | 4 | 2 | Tecom | З | белый | 1050 | 140 | 130 | 150 | +5/-0 | 20 | 17 | 704 | 772 | 0.2 |  | 39 |  | 38 |  | 7.143%
436. |  | 2023-07-06 | 4 | 2 | KS-1 | Л20 | прозрачный | 1240 | 20 | 18 | 22 | +5/-0 | 22.1 | 16.8 | 273 | 465 | 0.2 |  |  |  | 38 |  | 10%
2951 | Полипак ООО | 2023-07-07 | 1 | 2 | Tecom | Л1 (peel) | белый | 770 | 40 | 36 | 44 | +5/-0 | 20 | 16.2 | 330 | 500 | 0.2 |  | 53 |  | 38 |  | 10%
435. |  | 2023-07-07 | 1 | 2 | KS-1 | Л20 | прозрачный | 1090 | 20 | 18 | 22 | +5/-0 | 26.3 | 17.2 | 200 | 520 | 0.2 |  |  |  | 38 |  | 10%
444. |  | 2023-07-10 | 3 | 2 | Tecom | СП | прозрачный | 1220 | 40 | 36 | 44 | +5/-0 | 20 | 17.4 | 300 | 702 | 0.2 |  |  |  | 38 |  | 10%
446. |  | 2023-07-10 | 4 | 2 | Tecom | СП | прозрачный | 980 | 70 | 65 | 75 | +5/-0 | 18.4 | 18.1 | 362 | 408 | 0.2 |  |  |  | 38 |  | 7.143%
447. |  | 2023-07-10 | 4 | 2 | KS-1 | СП | прозрачный | 820 | 45 | 41 | 49 | +5/-0 | 20.4 | 17.7 | 420 | 603 | 0.2 |  |  |  | 38 |  | 8.889%
449. |  | 2023-07-10 | 4 | 2 | Tecom | СП | прозрачный | 1220 | 45 | 41 | 48 | +5/-0 | 20.7 | 18.2 | 330 | 710 | 0.2 |  |  |  | 38 |  | 7.778%
450. |  | 2023-07-10 | 3 | 2 | KS-1 | СП | прозрачный | 1020 | 45 | 41 | 49 | +5/-0 | 20 | 16.4 | 400 | 580 | 0.2 |  |  |  | 38 |  | 8.889%
451. |  | 2023-07-10 | 4 | 4 | KS-1 | СП | прозрачный | 820 | 40 | 36 | 44 | +5/-0 | 26.2 | 18 | 179 | 660 | 0.2 |  |  |  | 38 |  | 10%
461. |  | 2023-07-10 | 4 | 2 | Tecom | СП | прозрачный | 920 | 110 | 102 | 118 | +5/-0 | 18.7 | 18.2 | 564 | 770 | 0.2 |  |  |  | 38 |  | 7.273%
2975 | ТИКО-ПЛАСТИК | 2023-07-10 | 3 | 2 | KS-1 | СП | прозрачный | 820 | 50 | 46 | 54 | +5/-0 | 18.6 | 16.3 | 380 | 554 | 0.2 |  |  |  | 38 |  | 8%
2924 | УПак-Маркет | 2023-07-10 | 3 | 2 | Tecom | СП | прозрачный | 820 | 30 | 27 | 33 | +5/-0 | 25.3 | 16.7 | 160 | 623 | 0.2 |  |  |  | 38 |  | 10%
2955 | Полипак ООО | 2023-07-10 | 4 | 4 | Tecom | Л1 (peel) | прозрачный | 520 | 40 | 36 | 44 | +5/-0 | 21.1 | 15.8 | 319 | 544 | 0.2 |  |  |  | 38 |  | 10%
448. |  | 2023-07-10 | 2 | 2 | KS-1 | СП | прозрачный | 860 | 45 | 41 | 49 | +5/-0 | 22.6 | 18.4 | 250 | 700 | 0.2 |  |  |  | 38 |  | 8.889%
458. |  | 2023-07-11 | 3 | 2 | KS-1 | СП | прозрачный | 980 | 40 | 36 | 44 | +5/-0 | 22.3 | 17 | 354 | 599 | 0.2 |  |  |  | 38 |  | 10%
452. |  | 2023-07-11 | 3 | 2 | Tecom | МЖ | прозрачный | 760 | 105 | 98 | 113 | +5/-0 | 21 | 20.4 | 517 | 844 | 0.2 |  |  |  | 38 |  | 7.143%
429. |  | 2023-07-11 | 3 | 2 | Tecom | МЖ | прозрачный | 860 | 60 | 55 | 64 | +5/-0 | 20.8 | 19 | 400 | 624 | 0.2 |  |  |  | 38 |  | 7.5%
2993 | ТИКО-ПЛАСТИК | 2023-07-11 | 3 | 2 | Tecom | СП | прозрачный | 1020 | 65 | 60 | 70 | +5/-0 | 18.6 | 16.7 | 350 | 596 | 0.2 |  |  |  | 38 |  | 7.692%
2977 | Таурас-Пласт | 2023-07-11 | 1 | 4 | Tecom | МЖ | прозрачный | 560 | 45 | 42 | 49 | +5/-0 | 19.6 | 19 | 400 | 520 | 0.2 |  |  |  | 38 |  | 7.778%
459. |  | 2023-07-13 | 4 | 2 | KS-1 | СП | прозрачный | 980 | 40 | 36 | 43 | +5/-0 | 22.3 | 17.1 | 455 | 598 | 0.2 |  |  |  | 38 |  | 8.75%
460. |  | 2023-07-17 | 4 | 2 | KS-1 | СП | прозрачный | 980 | 40 | 36 | 44 | +5/-0 | 22.4 | 17.3 | 458 | 590 | 0.2 |  |  |  | 38 |  | 10%
3062 | ТИКО-ПЛАСТИК | 2023-07-17 | 3 | 2 | Tecom | З | прозрачный | 710 | 80 | 74 | 86 | +5/-0 | 23 | 20.4 | 456 | 839 | 0.2 |  |  |  | 38 |  | 7.5%
3051 | Таурас-Пласт | 2023-07-17 | 2 | 2 | Tecom | МЖ | прозрачный | 960 | 120 | 112 | 128 | +5/-0 | 21 | 20.3 | 688 | 959 | 0.2 |  |  |  | 38 |  | 6.667%
463. |  | 2023-07-18 | 3 | 2 | KS-1 | СП | прозрачный | 1100 | 50 | 46 | 54 | +5/-0 | 19 | 16.7 | 308 | 410 | 0.2 |  |  |  | 38 |  | 8%
453. |  | 2023-07-18 | 2 | 2 | KS-1 | Л20 | прозрачный | 1050 | 20 | 18 | 22 | +5/-0 | 25 | 16.3 | 151 | 560 | 0.2 |  |  |  | 42 |  | 10%
3177 | ДЗГУ | 2023-07-19 | 3 | 2 | KS-1 | З | прозрачный | 1030 | 50 | 46 | 54 | +5/-0 | 21.4 | 18.7 | 360 | 700 | 0.2 |  |  |  | 38 |  | 8%
3056 | ДЗГУ | 20.07.2023г. | 2 | 2 | Tecom | З | прозрачный | 1280 | 70 | 65 | 75 | +5/-0 | 20.1 | 19.4 | 530 | 750 | 0.2 |  |  |  | 38 |  | 7.143%
3055 | ДЗГУ | 2023-07-20 | 1 | 2 | Tecom | З | прозрачный | 1280 | 60 | 56 | 64 | +5/-0 | 20 | 19.3 | 520 | 760 | 0.2 |  |  |  | 38 |  | 6.667%
3154 | Таурас-Пласт | 2023-07-20 | 1 | 2 | KS-1 | З | прозрачный | 930 | 60 | 56 | 64 | +5/-0 | 21.6 | 20.4 | 530 | 800 | 0.2 |  |  |  | 38 |  | 6.667%
484. |  | 2023-07-21 | 2 | 2 | KS-1 | З | прозрачный | 820 | 40 | 36 | 44 | +5/-0 | 24.2 | 18.4 | 261 | 623 | 0.2 |  |  |  | 38 |  | 10%
3085 | ТИКО-ПЛАСТИК | 2023-07-21 | 2 | 2 | Tecom | СП | прозрачный | 1140 | 80 | 74 | 86 | +5/-0 | 19.6 | 18 | 534 | 768 | 0.2 |  |  |  | 38 |  | 7.5%
477. |  | 2023-07-21 | 3 | 2 | Tecom | КЖ | прозрачный | 1140 | 40 | 36 | 44 | +5/-0 | 23.9 | 17.7 | 270 | 558 | 0.2 |  |  |  | 38 |  | 10%
3149 | УПак-Маркет | 2023-07-21 | 4 | 4 | Tecom | СП | прозрачный | 580 | 60 | 55 | 65 | +5/-0 | 20.3 | 20 | 430 | 728 | 0.2 |  |  |  | 38 |  | 8.333%
3210 | Таурас-Пласт | 2023-07-24 | 4 | 4 | KS-1 | З | прозрачный | 480 | 60 | 56 | 64 | +5/-0 | 20 | 19 | 470 | 700 | 0.2 |  |  |  | 38 |  | 6.667%
3059 | УПак-Маркет | 2023-07-24 | 4 | 2 | Tecom | СП | прозрачный | 880 | 30 | 27 | 33 | +5/-0 | 25.3 | 17.1 | 200 | 620 | 0.2 |  |  |  | 38 |  | 10%
2946 | Таурас-Пласт | 2023-07-24 | 3 | 4 | KS-2 | СП | прозрачный | 750 | 50 | 46 | 54 | +5/-0 | 18.3 | 16.9 | 408 | 677 | 0.2 |  |  |  | 38 |  | 8%
3058 | ТИКО-ПЛАСТИК | 2023-07-25 | 4 | 4 | KS-2 | СП | прозрачный | 740 | 60 | 56 | 64 | +5/-0 | 20 | 19.4 | 473 | 745 | 0.2 |  |  |  | 38 |  | 6.667%
473. |  | 2023-07-25 | 4 | 4 | KS-2 | СП | прозрачный | 740 | 60 | 55 | 65 | +5/-0 | 21.3 | 20.6 | 444 | 775 | 0.2 |  |  |  | 38 |  | 8.333%
462. |  | 2023-07-25 | 4 | 4 | KS-2 | СП | прозрачный | 720 | 50 | 46 | 54 | +5/-0 | 21.9 | 18.4 | 443 | 671 | 0.2 |  |  |  | 38 |  | 8%
3050 | Таурас-Пласт | 2023-07-25 | 4 | 4 | KS-2 | СП | прозрачный | 730 | 50 | 46 | 54 | +5/-0 | 20.9 | 19 | 412 | 666 | 0.2 |  |  |  | 38 |  | 8%
3184 | УПак-Маркет | 2023-07-25 | 4 | 2 | Tecom | СП | прозрачный | 800 | 40 | 36 | 44 | +5/-0 | 21.3 | 18 | 186 | 734 | 0.2 |  |  |  | 38 |  | 10%
471. |  | 2023-07-25 | 2 | 2 | KS-2 | СП | прозрачный | 1260 | 45 | 41 | 49 | +5/-0 | 21.5 | 17.1 | 290 | 612 | 0.2 |  |  |  | 38 |  | 8.889%
495. |  | 2023-07-25 | 4 | 2 | KS-2 | СП | прозрачный | 1100 | 60 | 55 | 65 | +5/-0 | 18 | 16 | 350 | 400 | 0.2 |  |  |  | 38 |  | 8.333%
3017 | ТИКО-ПЛАСТИК | 2023-07-25 | 2 | 2 | KS-2 | СП | прозрачный | 1220 | 65 | 61 | 69 | +5/-0 | 21.1 | 20.4 | 421 | 841 | 0.2 |  |  |  | 38 |  | 6.154%
2947 | Таурас-Пласт | 2023-07-25 | 2 | 4 | KS-2 | З | прозрачный | 670 | 80 | 74 | 86 | +5/-0 | 20.9 | 20.1 | 598 | 825 | 0.2 |  |  |  | 38 |  | 7.5%
3111 | ДЗГУ | 2023-07-26 | 3 | 4 | KS-2 | З | прозрачный | 690 | 80 | 74 | 86 | +5/-0 | 20.7 | 20 | 595 | 815 | 0.2 |  |  |  | 38 |  | 7.5%
465. |  | 2023-07-26 | 3 | 2 | Tecom | СП | прозрачный | 1080 | 110 | 102 | 118 | +5/-0 | 19.1 | 18 | 545 | 730 | 0.2 |  |  |  | 38 |  | 7.273%
3132 | ТИКО-ПЛАСТИК | 2023-07-26 | 3 | 2 | Tecom | КЖ | прозрачный | 1040 | 100 | 94 | 106 | +5/-0 | 18.4 | 18.1 | 612 | 813 | 0.2 |  |  |  | 38 |  | 6%
3128 | ДЗГУ | 2023-07-26 | 3 | 2 | Tecom | СП | прозрачный | 1100 | 100 | 92 | 108 | +5/-0 | 18.2 | 18.1 | 610 | 810 | 0.2 |  |  |  | 38 |  | 8%
472. |  | 2023-07-26 | 2 | 4 | KS-2 | З | прозрачный | 720 | 80 | 74 | 86 | +5/-0 | 20.6 | 20 | 590 | 807 | 0.2 |  |  |  | 38 |  | 7.5%
507. |  | 2023-07-26 | 1 | 2 | Tecom | СП | прозрачный | 1280 | 30 | 27 | 33 | +5/-0 | 26.7 | 16.5 | 264 | 624 | 0.2 |  |  |  | 38 |  | 10%
481. |  | 2023-07-28 | 2 | 2 | Tecom | Л1 (peel) | прозрачный | 1220 | 50 | 46 | 54 | +5/-0 | 22.5 | 17.3 | 410 | 700 | 0.2 |  |  |  | 38 |  | 8%
488. |  | 2023-07-31 | 1 | 2 | Tecom | З | прозрачный | 930 | 90 | 83 | 97 | +5/-0 | 20.4 | 17.9 | 565 | 774 | 0.2 |  |  |  | 38 |  | 7.778%
482. |  | 2023-07-31 | 4 | 2 | Tecom | З | прозрачный | 910 | 80 | 74 | 86 | +5/-0 | 20 | 17.8 | 440 | 705 | 0.2 |  |  |  | 38 |  | 7.5%
511. |  | 2023-07-31 | 1 | 2 | Tecom | З | прозрачный | 910 | 80 | 74 | 87 | +5/-0 | 20 | 17.8 | 445 | 705 | 0.2 |  |  |  | 38 |  | 8.125%
501. |  | 2023-07-31 | 1 | 2 | Tecom | СП | прозрачный | 860 | 40 | 36 | 44 | +5/-0 | 20.3 | 17.4 | 176 | 680 | 0.2 |  |  |  | 38 |  | 10%
497. |  | 2023-07-31 | 2 | 4 | KS-2 | З | прозрачный | 720 | 80 | 74 | 86 | +5/-0 | 20.4 | 20 | 587 | 801 | 0.2 |  |  |  | 38 |  | 7.5%
3211 | Таурас-Пласт | 2023-07-31 | 1 | 2 | Tecom | СП | прозрачный | 1100 | 80 | 74 | 86 | +5/-0 | 19.2 | 18 | 510 | 750 | 0.2 |  |  |  | 38 |  | 7.5%
3253 | Таурас-Пласт | 2023-07-31 | 4 | 2 | Tecom | СП | прозрачный | 830 | 80 | 74 | 86 | +5/-0 | 18.6 | 18.1 | 500 | 700 | 0.2 |  |  |  | 38 |  | 7.5%
3329 | Таурас-Пласт | 2023-07-31 | 2 | 2 | Tecom | Л1 (peel) | прозрачный | 830 | 40 | 36 | 44 | +5/-0 | 20.5 | 16.7 | 280 | 680 | 0.2 |  |  |  | 38 |  | 10%
3078 | Таурас-Пласт | 2023-07-31 | 2 | 2 | Tecom | Л1 (peel) | прозрачный | 830 | 40 | 36 | 44 | +5/-0 | 22.5 | 16.9 | 286 | 650 | 0.2 |  |  |  | 38 |  | 10%
3105 | ПОЛИГРАФ-ФЛЕКСО | 2023-07-31 | 2 | 2 | Tecom | Л1 (peel) | прозрачный | 1110 | 90 | 83 | 97 | +5/-0 | 23.4 | 21 | 682 | 783 | 0.2 |  |  |  | 38 |  | 7.778%
3386 | Хоупак | 2023-07-31 | 2 | 4 | KS-2 | СП | белый | 740 | 55 | 56 | 64 | +5/-0 | 23 | 17 | 430 | 620 | 0.2 |  | 50 |  | 38 |  | 7.273%
3256 | Таурас-Пласт | 2023-07-31 | 4 | 4 | KS-2 | СП | белый | 830 | 40 | 36 | 44 | +5/-0 | 20.5 | 16.9 | 280 | 679 | 0.2 |  | 53 |  | 38 |  | 10%
3328 | Таурас-Пласт | 2023-07-31 | 4 | 2 | KS-2 | З | прозрачный | 1240 | 50 | 46 | 54 | +5/-0 | 22.7 | 18 | 400 | 680 | 0.2 |  |  |  | 38 |  | 8%
3305 | ДЗГУ | 2023-07-31 | 1 | 4 | Tecom | З | прозрачный | 540 | 80 | 74 | 86 | +5/-0 | 20.4 | 18.1 | 440 | 640 | 0.2 |  |  |  | 38 |  | 7.5%
3320 | ДЗГУ | 2023-07-31 | 1 | 2 | KS-2 | СП | прозрачный | 1280 | 120 | 112 | 128 | +5/-0 | 20.2 | 18 | 610 | 780 | 0.2 |  |  |  | 38 |  | 6.667%
3178 | ДЗГУ | 2023-07-31 | 4 | 2 | KS-2 | З | прозрачный | 1280 | 50 | 46 | 54 | +5/-0 | 20.5 | 17.7 | 410 | 672 | 0.2 |  |  |  | 38 |  | 8%
3306 | ДЗГУ | 2023-07-31 | 2 | 4 | KS-2 | З | прозрачный | 690 | 80 | 74 | 86 | +5/-0 | 20.7 | 20 | 590 | 810 | 0.2 |  |  |  | 38 |  | 7.5%
3307 | ДЗГУ | 2023-07-31 | 2 | 4 | KS-2 | З | прозрачный | 760 | 80 | 75 | 85 | +5/-0 | 20.5 | 19.7 | 690 | 760 | 0.2 |  |  |  | 38 |  | 6.25%
3143 | ДЗГУ | 2023-07-31 | 2 | 3 | Tecom | Л100 | белый | 790 | 100 | 92 | 108 | +5/-0 | 21.2 | 18.1 | 519 | 885 | 0.2 |  | 47 |  | 38 |  | 8%
3255 | Таурас-Пласт | 2023-08-01 | 4 | 4 | KS-2 | СП | прозрачный | 690 | 80 | 74 | 86 | +5/-0 | 19.2 | 18 | 588 | 694 | 0.2 |  |  |  | 38 |  | 7.5%
3381 | ТИКО-ПЛАСТИК | 2023-08-02 | 4 | 2 | Tecom | СП | белый | 904 | 140 | 130 | 150 | +5/-0 | 18.2 | 18 | 649 | 877 | 0.2 |  | 43 |  | 38 |  | 7.143%
3309 | ТИКО-ПЛАСТИК | 2023-08-02 | 4 | 4 | KS-2 | СП | прозрачный | 760 | 40 | 36 | 44 | +5/-0 | 21.4 | 18.8 | 395 | 739 | 0.2 |  |  |  | 38 |  | 10%
3283 | УПак-Маркет | 2023-08-02 | 4 | 4 | KS-2 | СП | прозрачный | 740 | 90 | 83 | 97 | +5/-0 | 19.3 | 19 | 631 | 886 | 0.2 |  |  |  | 38 |  | 7.778%
3332 | Таурас-Пласт | 2023-08-02 | 2 | 4 | KS-2 | СП | прозрачный | 790 | 40 | 36 | 44 | +5/-0 | 21 | 17 | 302 | 560 | 0.2 |  |  |  | 38 |  | 10%
3366 | ТИКО-ПЛАСТИК | 2023-08-03 | 3 | 4 | KS-2 | СП | прозрачный | 780 | 80 | 74 | 86 | +5/-0 | 20.1 | 18.9 | 637 | 800 | 0.2 |  |  |  | 38 |  | 7.5%
3308 | ДЗГУ | 2023-08-03 | 3 | 2 | Tecom | З | прозрачный | 840 | 105 | 98 | 114 | +5/-0 | 20.6 | 19.5 | 614 | 865 | 0.2 |  |  |  | 38 |  | 7.619%
3327 | Таурас-Пласт | 2023-08-03 | 3 | 2 | Tecom | МЖ | прозрачный | 830 | 40 | 36 | 44 | +5/-0 | 28.2 | 20.1 | 262 | 812 | 0.2 |  |  |  | 38 |  | 10%
3331 | Таурас-Пласт | 2023-08-04 | 3 | 2 | KS-2 | СП | прозрачный | 1070 | 50 | 46 | 54 | +5/-0 | 22.7 | 17 | 344 | 803 | 0.2 |  |  |  | 38 |  | 8%
3326 | Таурас-Пласт | 2023-08-04 | 3 | 2 | Tecom | МЖ | прозрачный | 860 | 110 | 102 | 118 | +5/-0 | 21.1 | 20 | 719 | 855 | 0.2 |  |  |  | 38 |  | 7.273%
527. |  | 2023-08-04 | 3 | 2 | Tecom | З | прозрачный | 830 | 103 | 95 | 111 | +5/-0 | 20 | 17.8 | 627 | 922 | 0.2 |  |  |  | 38 |  | 7.767%
519. |  | 2023-08-04 | 1 | 2 | Tecom | СП | прозрачный | 860 | 135 | 125 | 144 | +5/-0 | 18.6 | 18 | 925 | 930 | 0.2 |  |  |  | 38 |  | 7.037%
3402 | Парус | 2023-08-07 | 1 | 2 | KS-1 | СП | прозрачный | 1120 | 30 | 27 | 33 | +5/-0 | 25.7 | 16.5 | 260 | 620 | 0.2 |  |  |  | 38 |  | 10%
520. |  | 2023-08-07 | 1 | 2 | KS-1 | СП | прозрачный | 1120 | 60 | 56 | 64 | +5/-0 | 18.7 | 18.1 | 400 | 503 | 0.2 |  |  |  | 38 |  | 6.667%
3481 | ТИКО-ПЛАСТИК | 2023-08-07 | 2 | 2 | KS-1 | СП | прозрачный | 1040 | 70 | 65 | 75 | +5/-0 | 20 | 19.1 | 451 | 746 | 0.2 |  |  |  | 38 |  | 7.143%
3370 | ТИКО-ПЛАСТИК | 2023-08-07 | 2 | 2 | KS-1 | СП | прозрачный | 1040 | 60 | 56 | 64 | +5/-0 | 18.1 | 17.2 | 460 | 658 | 0.2 |  |  |  | 38 |  | 6.667%
3310 | ТИКО-ПЛАСТИК | 2023-08-07 | 2 | 2 | KS-1 | СП | прозрачный | 1000 | 65 | 60 | 70 | +5/-0 | 18.2 | 16.5 | 460 | 660 | 0.2 |  |  |  | 38 |  | 7.692%
3330 | Таурас-Пласт | 2023-08-07 | 1 | 2 | Tecom | СП | прозрачный | 980 | 60 | 56 | 64 | +5/-0 | 19.9 | 17.2 | 366 | 702 | 0.2 |  |  |  | 38 |  | 6.667%
505. |  | 2023-08-07 | 2 | 2 | Tecom | СП | прозрачный | 1020 | 120 | 112 | 128 | +5/-0 | 20 | 18 | 640 | 798 | 0.2 |  |  |  | 38 |  | 6.667%
3468 | ДЗГУ | 2023-08-07 | 1 | 2 | Tecom | СП | прозрачный | 960 | 100 | 92 | 108 | +5/-0 | 19.4 | 19.2 | 560 | 650 | 0.2 |  |  |  | 38 |  | 8%
3322 | ДЗГУ | 2023-08-07 | 1 | 2 | Tecom | СП | прозрачный | 960 | 120 | 112 | 129 | +5/-0 | 19.6 | 19.3 | 680 | 950 | 0.2 |  |  |  | 38 |  | 7.083%
3398 | ДЗГУ | 2023-08-07 | 2 | 2 | KS-2 | З | прозрачный | 1180 | 60 | 56 | 65 | +5/-0 | 21.1 | 17.3 | 480 | 639 | 0.2 |  |  |  | 38 |  | 7.5%
3303 | ДЗГУ | 2023-08-07 | 1 | 4 | KS-2 | З | прозрачный | 610 | 70 | 65 | 75 | +5/-0 | 20.4 | 17.7 | 269 | 406 | 0.2 |  |  |  | 38 |  | 7.143%
3448 | ДЗГУ | 2023-08-07 | 1 | 2 | KS-2 | З | прозрачный | 1070 | 75 | 70 | 80 | +5/-0 | 20.8 | 18.1 | 408 | 526 | 0.2 |  |  |  | 38 |  | 6.667%
3304 | ДЗГУ | 2023-08-07 | 2 | 2 | KS-2 | З | прозрачный | 540 | 70 | 65 | 75 | +5/-0 | 19.4 | 18.3 | 414 | 733 | 0.2 |  |  |  | 38 |  | 7.143%
3401 | Парус | 2023-08-08 | 1 | 2 | KS-1 | СП | прозрачный | 920 | 30 | 27 | 33 | +5/-0 | 24.3 | 16.5 | 213 | 648 | 0.2 |  |  |  | 38 |  | 10%
3434 | ДЗГУ | 2023-08-08 | 3 | 2 | KS-2 | З | прозрачный | 1240 | 70 | 65 | 75 | +5/-0 | 20.4 | 19.8 | 554 | 760 | 0.2 |  |  |  | 38 |  | 7.143%
3447 | ДЗГУ | 2023-08-08 | 4 | 2 | KS-2 | З | прозрачный | 1280 | 75 | 70 | 80 | +5/-0 | 20.7 | 19.3 | 588 | 823 | 0.2 |  |  |  | 38 |  | 6.667%
3545 | ПОФ-Флексо | 2023-08-10 | 2 | 2 | KS-1 | Л20 | прозрачный | 920 | 20 | 18 | 22 | +5/-0 | 23.4 | 16.7 | 135 | 578 | 0.2 |  |  |  | 38 |  | 10%
4249 |  | 2023-08-11 | 3 | 2 | KS-1 | Л | прозрачный | 1000 | 25 | 23 | 27 | +5/-0 | 24.9 | 18 | 193 | 600 | 0.2 |  |  |  | 38 |  | 8%
518. |  | 2023-08-11 | 3 | 2 | KS-1 | Л20 | прозрачный | 1030 | 20 | 18 | 22 | +5/-0 | 24.3 | 14.2 | 150 | 560 | 0.2 |  |  |  | 38 |  | 10%
3279 | ТИКО-ПЛАСТИК | 2023-08-11 | 3 | 2 | KS-1 | Л | прозрачный | 980 | 25 | 23 | 27 | +5/-0 | 28 | 22 | 236 | 701 | 0.2 |  |  |  | 38 |  | 8%
547. |  | 2023-08-14 | 3 | 2 | Tecom | СП | прозрачный | 980 | 40 | 36 | 44 | +5/-0 | 22.2 | 17.4 | 450 | 589 | 0.2 |  |  |  | 38 |  | 10%
534. |  | 2023-08-14 | 1 | 2 | Tecom | СП | прозрачный | 820 | 35 | 33 | 39 | +5/-0 | 21 | 16.8 | 177 | 480 | 0.2 |  |  |  | 38 |  | 8.571%
3602.. | ТИКО-ПЛАСТИК | 2023-08-14 | 1 | 2 | Tecom | СП | прозрачный | 980 | 60 | 56 | 64 | +5/-0 | 18.1 | 16.2 | 260 | 350 | 0.2 |  |  |  | 38 |  | 6.667%
3502 | ТИКО-ПЛАСТИК | 2023-08-14 | 1 | 2 | Tecom | СП | прозрачный | 1020 | 120 | 112 | 128 | +5/-0 | 18.4 | 18 | 660 | 860 | 0.2 |  |  |  | 38 |  | 6.667%
3454 | Таурас-Пласт | 2023-08-14 | 1 | 2 | Tecom | МЖ | прозрачный | 890 | 80 | 74 | 86 | +5/-0 | 21 | 20.1 | 560 | 690 | 0.2 |  |  |  | 38 |  | 7.5%
3391 | ПОЛИПАК | 2023-08-14 | 2 | 2 | KS-1 | Л | прозрачный | 970 | 25 | 22 | 27 | +5/-0 | 26.1 | 17.3 | 264 | 564 | 0.2 |  |  |  | 38 |  | 10%
3390 | ПОЛИПАК | 2023-08-14 | 3 | 2 | KS-1 | Л | прозрачный | 920 | 25 | 22 | 27 | +5/-0 | 26 | 17.2 | 260 | 562 | 0.2 |  |  |  | 38 |  | 10%
3389 | ПОЛИПАК | 2023-08-14 | 4 | 2 | KS-1 | Л | прозрачный | 870 | 25 | 22 | 27 | +5/-0 | 27.9 | 17.6 | 175 | 602 | 0.2 |  |  |  | 38 |  | 10%
3445 | Хоупак | 2023-08-14 | 4 | 2 | Tecom | З | прозрачный | 890 | 40 | 36 | 44 | +5/-0 | 20.8 | 19.4 | 268 | 650 | 0.2 |  |  |  | 38 |  | 10%
3457 | Таурас-Пласт | 2023-08-15 | 1 | 2 | Tecom | З | прозрачный | 850 | 80 | 74 | 86 | +5/-0 | 21.8 | 20 | 415 | 770 | 0.2 |  |  |  | 38 |  | 7.5%
3446 | Хоупак | 2023-08-15 | 4 | 2 | Tecom | З | прозрачный | 880 | 40 | 36 | 44 | +5/-0 | 21.5 | 17.9 | 262 | 632 | 0.2 |  |  |  | 38 |  | 10%
557. |  | 2023-08-15 | 4 | 2 | Tecom | З | прозрачный | 820 | 40 | 36 | 44 | +5/-0 | 24 | 18.3 | 260 | 620 | 0.2 |  |  |  | 38 |  | 10%
4088 | ТИКО-ПЛАСТИК | 2023-08-15 | 4 | 2 | Tecom | КЖ | прозрачный | 1000 | 80 | 74 | 86 | +5/-0 | 21.3 | 19.4 | 633 | 808 | 0.2 |  |  |  | 38 |  | 7.5%
4090 |  | 2023-08-15 | 4 | 2 | Tecom | ЛРР | прозрачный | 770 | 45 | 42 | 48 | +5/-0 | 24.7 | 21.8 | 464 | 725 | 0.357 | 0.282 |  |  | 38 |  | 6.667%
4087 |  | 2023-08-16 | 4 | 2 | Tecom | КЖ | прозрачный | 1000 | 80 | 74 | 86 | +5/-0 | 20.8 | 20.2 | 566 | 774 | 0.2 |  |  |  | 38 |  | 7.5%
3449 | Таурас-Пласт | 2023-08-16 | 1 | 2 | Tecom | СП | прозрачный | 860 | 80 | 74 | 86 | +5/-0 | 20.2 | 18 | 457 | 700 | 0.2 |  |  |  | 38 |  | 7.5%
3450 | Таурас-Пласт | 2023-08-16 | 1 | 2 | Tecom | СП | прозрачный | 810 | 80 | 74 | 86 | +5/-0 | 21.3 | 18.6 | 403 | 836 | 0.2 |  |  |  | 38 |  | 7.5%
3487 | УПак-Маркет | 2023-08-17 | 4 | 2 | Tecom | СП | прозрачный | 890 | 30 | 27 | 33 | +5/-0 | 26.6 | 19.1 | 308 | 629 | 0.2 |  |  |  | 38 |  | 10%
3568 | УПак-Маркет | 2023-08-17 | 3 | 2 | Tecom | СП | прозрачный | 890 | 30 | 27 | 33 | +5/-0 | 26.6 | 19.1 | 308 | 629 | 0.2 |  |  |  | 38 |  | 10%
550 |  | 2023-08-17 | 3 | 2 | KS-1 | СП | прозрачный | 820 | 40 | 36 | 44 | +5/-0 | 21.8 | 18.4 | 226 | 675 | 0.2 |  |  |  | 38 |  | 10%
541. |  | 2023-08-18 | 4 | 2 | Tecom | СП | прозрачный | 1140 | 60 | 56 | 64 | +5/-0 | 18.2 | 16.8 | 265 | 360 | 0.2 |  |  |  | 38 |  | 6.667%
3467 | ДЗГУ | 2023-08-18 | 4 | 2 | Tecom | СП | прозрачный | 1100 | 75 | 70 | 80 | +5/-0 | 20 | 19.1 | 450 | 740 | 0.2 |  |  |  | 38 |  | 6.667%
3451 | Таурас-Пласт | 2023-08-18 | 3 | 4 | Tecom | СП | прозрачный | 540 | 80 | 74 | 86 | +5/-0 | 20 | 19 | 460 | 730 | 0.2 |  |  |  | 38 |  | 7.5%
536. |  | 2023-08-18 | 2 | 2 | Tecom | СП | прозрачный | 1290 | 60 | 54 | 66 | +5/-0 | 18.3 | 18 | 259 | 404 | 0.2 |  |  |  | 38 |  | 10%
3666 | ТИКО-ПЛАСТИК | 2023-08-21 | 2 | 2 | Tecom | КЖ | белый | 1230 | 60 | 56 | 64 | +5/-0 | 18.2 | 16.8 | 265 | 400 | 0.2 |  | 50 |  | 38 |  | 6.667%
3645 | ТИКО-ПЛАСТИК | 2023-08-21 | 2 | 2 | Tecom | СП | белый | 1140 | 60 | 56 | 65 | +5/-0 | 18.2 | 16.7 | 268 | 402 | 0.2 |  | 51 |  | 38 |  | 7.5%
3607 | ТИКО-ПЛАСТИК | 2023-08-21 | 3 | 2 | Tecom | СП | белый | 904 | 140 | 130 | 150 | +5/-0 | 18.3 | 18 | 650 | 878 | 0.2 |  | 43 |  | 38 |  | 7.143%
3541 | ТИКО-ПЛАСТИК | 2023-08-21 | 2 | 2 | Tecom | СП | белый | 828 | 90 | 84 | 97 | +5/-0 | 18.5 | 18.2 | 702 | 880 | 0.2 |  | 47 |  | 38 |  | 7.222%
3640 | ТИКО-ПЛАСТИК | 2023-08-21 | 2 | 2 | KS-1 | СП | прозрачный | 980 | 40 | 36 | 44 | +5/-0 | 20.1 | 17.7 | 256 | 630 | 0.2 |  |  |  | 38 |  | 10%
3641 | ТИКО-ПЛАСТИК | 2023-08-21 | 3 | 2 | KS-1 | СП | прозрачный | 1026 | 40 | 36 | 44 | +5/-0 | 24.6 | 19.1 | 230 | 670 | 0.2 |  |  |  | 38 |  | 10%
3642 | ТИКО-ПЛАСТИК | 2023-08-21 | 3 | 2 | KS-1 | СП | прозрачный | 1040 | 60 | 56 | 64 | +5/-0 | 18.6 | 17 | 460 | 660 | 0.2 |  |  |  | 38 |  | 6.667%
3624 | ДЗГУ | 2023-08-21 | 2 | 2 | KS-1 | З | прозрачный | 1100 | 40 | 36 | 44 | +5/-0 | 23 | 19.2 | 330 | 720 | 0.2 |  |  |  | 38 |  | 10%
3581 | Таурас-Пласт | 2023-08-21 | 2 | 2 | KS-1 | МЖ | прозрачный | 940 | 50 | 46 | 54 | +5/-0 | 19.4 | 19 | 430 | 520 | 0.2 |  |  |  | 38 |  | 8%
3573 | Таурас-Пласт | 2023-08-21 | 2 | 2 | KS-1 | СП | прозрачный | 1050 | 40 | 36 | 44 | +5/-0 | 20.5 | 16.8 | 180 | 360 | 0.2 |  |  |  | 38 |  | 10%
3569 | Таурас-Пласт | 2023-08-21 | 2 | 2 | KS-1 | СП | прозрачный | 830 | 40 | 36 | 44 | +5/-0 | 20 | 17.2 | 290 | 446 | 0.2 |  |  |  | 38 |  | 10%
3636 | УПак-Маркет | 2023-08-21 | 2 | 2 | Tecom | СП | белый | 860 | 50 | 46 | 54 | +5/-0 | 18.9 | 17 | 386 | 558 | 0.2 |  | 50 |  | 38 |  | 8%
3672 | Хоупак | 2023-08-21 | 2 | 4 | Tecom | СП | прозрачный | 580 | 60 | 55 | 64 | +5/-0 | 20.6 | 18 | 440 | 720 | 0.2 |  |  |  | 38 |  | 7.5%
3469 | ДЗГУ | 2023-08-21 | 3 | 2 | Tecom | СП | белый | 1220 | 100 | 92 | 108 | +5/-0 | 18.7 | 18 | 700 | 800 | 0.2 |  | 46 |  | 38 |  | 8%
3452 | Таурас-Пласт | 2023-08-21 | 2 | 2 | Tecom | СП | прозрачный | 1270 | 130 | 122 | 138 | +5/-0 | 20 | 18 | 640 | 790 | 0.2 |  |  |  | 38 |  | 6.154%
3458 | Таурас-Пласт | 2023-08-22 | 1 | 2 | Tecom | СП | белый | 770 | 70 | 65 | 75 | +5/-0 | 18.6 | 17 | 300 | 700 | 0.2 |  | 50 |  | 38 |  | 7.143%
3586 | ДЗГУ | 2023-08-22 | 2 | 2 | Tecom | З | белый | 920 | 60 | 56 | 64 | +5/-0 | 19.9 | 17.8 | 369 | 707 | 0.2 |  | 52 |  | 38 |  | 6.667%
3605 | ДЗГУ | 2023-08-22 | 2 | 2 | Tecom | З | белый | 1020 | 50 | 46 | 54 | +5/-0 | 21 | 18 | 404 | 690 | 0.2 |  | 53 |  | 38 |  | 8%
3567 | ДЗГУ | 2023-08-22 | 4 | 2 | Tecom | Л100 | белый | 790 | 100 | 93 | 107 | +5/-0 | 18.6 | 16.2 | 680 | 804 | 0.2 |  | 46 |  | 38 |  | 7%
568. |  | 2023-08-22 | 4 | 2 | KS-2 | СП | прозрачный | 1320 | 70 | 65 | 75 | +5/-0 | 19.7 | 18.2 | 390 | 520 | 0.2 |  |  |  | 38 |  | 7.143%
579. |  | 2023-08-23 | 1 | 2 | KS-1 | Л20 | прозрачный | 1220 | 20 | 18 | 22 | +5/-0 | 22.4 | 18.8 | 275 | 493 | 0.2 |  |  |  | 42 |  | 10%
3580 | Таурас-Пласт | 2023-08-23 | 1 | 4 | KS-2 | СП | прозрачный | 730 | 90 | 83 | 97 | +5/-0 | 19.3 | 19 | 632 | 884 | 0.2 |  |  |  | 38 |  | 7.778%
3540 | УПак-Маркет | 2023-08-23 | 1 | 4 | KS-2 | СП | прозрачный | 620 | 30 | 27 | 33 | +5/-0 | 21.9 | 17.1 | 221 | 576 | 0.2 |  |  |  | 38 |  | 10%
575. |  | 2023-08-23 | 1 | 2 | KS-2 | СП | прозрачный | 1280 | 30 | 27 | 33 | +5/-0 | 26.8 | 16.4 | 266 | 628 | 0.2 |  |  |  | 38 |  | 10%
3501 | ТИКО-ПЛАСТИК | 2023-08-23 | 4 | 2 | KS-2 | СП | прозрачный | 1280 | 30 | 27 | 33 | +5/-0 | 24.9 | 16.2 | 233 | 610 | 0.2 |  |  |  | 38 |  | 10%
3488 | УПак-Маркет | 2023-08-23 | 4 | 2 | KS-2 | СП | прозрачный | 740 | 50 | 46 | 54 | +5/-0 | 18.6 | 17 | 452 | 679 | 0.2 |  |  |  | 38 |  | 8%
4382 |  | 2023-08-23 | 4 | 2 | KS-2 | СП | прозрачный | 740 | 50 | 46 | 54 | +5/-0 | 18.6 | 17 | 452 | 679 | 0.2 |  |  |  | 38 |  | 8%
590. |  | 2023-08-23 | 4 | 2 | KS-1 | Л20 | прозрачный | 1220 | 20 | 18 | 22 | +5/-0 | 22.4 | 18.8 | 275 | 493 | 0.2 |  |  |  | 42 |  | 10%
3622 | Таурас-Пласт | 2023-08-23 | 4 | 4 | KS-2 | СП | прозрачный | 750 | 60 | 56 | 64 | +5/-0 | 20.1 | 19.4 | 470 | 748 | 0.2 |  |  |  | 38 |  | 6.667%
3623 | Таурас-Пласт | 2023-08-23 | 4 | 4 | KS-2 | СП | прозрачный | 790 | 60 | 56 | 64 | +5/-0 | 20.4 | 19.5 | 477 | 749 | 0.2 |  |  |  | 38 |  | 6.667%
580. |  | 2023-08-24 | 1 | 2 | KS-1 | Л20 | прозрачный | 1070 | 20 | 18 | 22 | +5/-0 | 26.1 | 17 | 204 | 520 | 0.2 |  |  |  | 42 |  | 10%
591. |  | 2023-08-24 | 1 | 2 | Tecom | З | прозрачный | 1000 | 80 | 74 | 86 | +5/-0 | 20.6 | 17.8 | 442 | 709 | 0.2 |  |  |  | 38 |  | 7.5%
3453 | Таурас-Пласт | 2023-08-24 | 1 | 4 | KS-2 | МЖ | прозрачный | 750 | 60 | 56 | 64 | +5/-0 | 19.4 | 19 | 406 | 504 | 0.2 |  |  |  | 38 |  | 6.667%
3282 | ПОЛИТАЙП | 2023-08-25 | 4 | 2 | KS-1 | Л | прозрачный | 820 | 25 | 22 | 27 | +5/-0 | 29 | 18.1 | 156 | 631 | 0.2 |  |  |  | 38 |  | 10%
3721 | ПОФ-Флексо | 2023-08-25 | 3 | 2 | KS-1 | Л | прозрачный | 860 | 25 | 22 | 27 | +5/-0 | 27.3 | 17.7 | 175 | 604 | 0.2 |  |  |  | 38 |  | 10%
3671 | Хоупак | 2023-08-25 | 3 | 2 | Tecom | З | прозрачный | 880 | 40 | 36 | 44 | +5/-0 | 21.2 | 17.5 | 263 | 633 | 0.2 |  |  |  | 38 |  | 10%
3626 | ДЗГУ | 2023-08-25 | 4 | 4 | KS-2 | З | прозрачный | 1280 | 40 | 36 | 44 | +5/-0 | 20.6 | 17.4 | 291 | 603 | 0.2 |  |  |  | 38 |  | 10%
576. |  | 2023-08-25 | 4 | 4 | KS-2 | З | прозрачный | 720 | 80 | 74 | 86 | +5/-0 | 20.2 | 19.7 | 589 | 803 | 0.2 |  |  |  | 38 |  | 7.5%
3576 | Таурас-Пласт | 2023-08-25 | 3 | 2 | Tecom | З | прозрачный | 870 | 80 | 74 | 86 | +5/-0 | 21.9 | 19.4 | 598 | 740 | 0.2 |  |  |  | 38 |  | 7.5%
3667 | ТИКО-ПЛАСТИК | 2023-08-28 | 3 | 2 | Tecom | Л1 (peel) | прозрачный | 940 | 40 | 36 | 44 | +5/-0 | 20.4 | 17.4 | 255 | 616 | 0.2 |  |  |  | 38 |  | 10%
3688 | ТИКО-ПЛАСТИК | 2023-08-28 | 3 | 2 | KS-2 | СП | прозрачный | 1220 | 40 | 37 | 44 | +5/-0 | 21.1 | 18 | 297 | 652 | 0.2 |  |  |  | 38 |  | 8.75%
3281 | ПОЛИТАЙП | 2023-08-28 | 2 | 4 | KS-1 | Л | прозрачный | 615 | 25 | 22 | 27 | +5/-0 | 21.6 | 17.6 | 252 | 526 | 0.2 |  |  |  | 38 |  | 10%
3735 | Таурас-Пласт | 2023-08-28 | 3 | 4 | Tecom | Л1 (peel) | прозрачный | 470 | 40 | 36 | 44 | +5/-0 | 23.4 | 18.2 | 321 | 540 | 0.2 |  |  |  | 38 |  | 10%
3388 | Таурас-Пласт | 2023-08-28 | 3 | 4 | Tecom | Л1 (peel) | прозрачный | 470 | 40 | 36 | 44 | +5/-0 | 23.5 | 18.3 | 324 | 536 | 0.2 |  |  |  | 38 |  | 10%
3579 | Таурас-Пласт | 2023-08-28 | 2 | 2 | Tecom | СП | прозрачный | 1070 | 120 | 112 | 128 | +5/-0 | 18.4 | 18.1 | 640 | 881 | 0.2 |  |  |  | 38 |  | 6.667%
3571 | Таурас-Пласт | 2023-08-28 | 2 | 2 | Tecom | СП | прозрачный | 1070 | 120 | 112 | 128 | +5/-0 | 18.4 | 18.1 | 640 | 881 | 0.2 |  |  |  | 38 |  | 6.667%
3609 | ДЗГУ | 2023-08-28 | 4 | 2 | Tecom | СП | прозрачный | 840 | 100 | 92 | 108 | +5/-0 | 18.8 | 18.2 | 650 | 880 | 0.2 |  |  |  | 38 |  | 8%
3575 | Таурас-Пласт | 2023-08-28 | 3 | 2 | Tecom | СП | прозрачный | 850 | 60 | 56 | 64 | +5/-0 | 20.6 | 16.7 | 297 | 688 | 0.2 |  |  |  | 38 |  | 6.667%
3570 | Таурас-Пласт | 2023-08-28 | 3 | 2 | Tecom | СП | прозрачный | 870 | 120 | 112 | 128 | +5/-0 | 21 | 20 | 688 | 950 | 0.2 |  |  |  | 38 |  | 6.667%
3780 | Парус | 2023-08-28 | 3 | 4 | KS-2 | МЖ | прозрачный | 650 | 45 | 42 | 48 | +5/-0 | 22.4 | 19.4 | 455 | 646 | 0.2 |  |  |  | 38 |  | 6.667%
3625 | ДЗГУ | 2023-08-28 | 3 | 2 | KS-2 | З | прозрачный | 1220 | 40 | 36 | 44 | +5/-0 | 20.4 | 18 | 255 | 625 | 0.2 |  |  |  | 38 |  | 10%
3629 | ДЗГУ | 2023-08-28 | 2 | 2 | KS-2 | З | прозрачный | 1280 | 60 | 56 | 64 | +5/-0 | 20 | 19.5 | 547 | 761 | 0.2 |  |  |  | 38 |  | 6.667%
4692 |  | 2023-08-28 | 1 | 2 | Tecom | Л1 (peel) | прозрачный | 740 | 80 | 74 | 86 | +5/-0 | 18.8 | 16 | 500 | 757 | 0.2 |  |  |  | 38 |  | 7.5%
3585 | ПОФ-Флексо | 2023-08-28 | 1 | 2 | Tecom | Л1 (peel) | прозрачный | 830 | 90 | 83 | 97 | +5/-0 | 20.7 | 17.4 | 630 | 680 | 0.2 |  |  |  | 38 |  | 7.778%
3685 | УПак-Маркет | 2023-08-28 | 1 | 4 | KS-2 | СП | прозрачный | 720 | 40 | 36 | 44 | +5/-0 | 20.4 | 17.4 | 204 | 404 | 0.2 |  |  |  | 38 |  | 10%
3684 | УПак-Маркет | 2023-08-28 | 1 | 4 | KS-2 | СП | прозрачный | 720 | 30 | 27 | 33 | +5/-0 | 26 | 18 | 300 | 519 | 0.2 |  |  |  | 38 |  | 10%
595. |  | 2023-08-29 | 2 | 2 | KS-2 | СП | прозрачный | 1280 | 30 | 27 | 33 | +5/-0 | 26.2 | 16.2 | 264 | 625 | 0.2 |  |  |  | 38 |  | 10%
3697 | ДЗГУ | 2023-08-29 | 2 | 2 | Tecom | СП | прозрачный | 850 | 100 | 93 | 107 | +5/-0 | 18.6 | 18 | 520 | 800 | 0.2 |  |  |  | 38 |  | 7%
3728 | ТИКО-ПЛАСТИК | 2023-08-29 | 1 | 2 | Tecom | СП | прозрачный | 840 | 60 | 56 | 65 | +5/-0 | 21.6 | 16.8 | 370 | 686 | 0.2 |  |  |  | 38 |  | 7.5%
3861 | ДЗГУ | 2023-08-29 | 2 | 2 | KS-2 | СП | прозрачный | 1280 | 120 | 110 | 128 | +5/-0 | 20.3 | 18.2 | 614 | 785 | 0.2 |  |  |  | 38 |  | 7.5%
3736 | Таурас-Пласт | 2023-08-29 | 2 | 4 | KS-2 | СП | прозрачный | 650 | 45 | 41 | 48 | +5/-0 | 21.6 | 17.3 | 254 | 684 | 0.2 |  |  |  | 38 |  | 7.778%
3683 | УПак-Маркет | 2023-08-29 | 2 | 4 | KS-2 | СП | прозрачный | 770 | 30 | 27 | 33 | +5/-0 | 21.2 | 17.6 | 263 | 524 | 0.2 |  |  |  | 38 |  | 10%
3738 | Таурас-Пласт | 2023-08-29 | 1 | 4 | KS-2 | СП | прозрачный | 750 | 100 | 94 | 108 | +5/-0 | 18.4 | 18.2 | 522 | 790 | 0.2 |  |  |  | 38 |  | 7%
3840. | ДЗГУ | 2023-08-29 | 1 | 2 | KS-2 | З | прозрачный | 1100 | 80 | 74 | 86 | +5/-0 | 21.4 | 18.3 | 593 | 707 | 0.2 |  |  |  | 38 |  | 7.5%
3682 | УПак-Маркет | 2023-08-29 | 1 | 2 | Tecom | СП | прозрачный | 890 | 30 | 27 | 33 | +5/-0 | 32.8 | 17.5 | 150 | 576 | 0.2 |  |  |  | 38 |  | 10%
3679 | ПОЛИПАК | 2023-08-30 | 2 | 2 | KS-1 | Л | прозрачный | 870 | 25 | 23 | 27 | +5/-0 | 28.1 | 17.4 | 176 | 604 | 0.2 |  |  |  | 38 |  | 8%
3877. | Таурас-Пласт | 2023-08-30 | 2 | 4 | KS-2 | МЖ | прозрачный | 670 | 80 | 74 | 86 | +5/-0 | 22.4 | 21.6 | 625 | 864 | 0.2 |  |  |  | 38 |  | 7.5%
614. |  | 2023-08-30 | 2 | 2 | KS-2 | З | прозрачный | 1220 | 80 | 75 | 85 | +5/-0 | 20 | 18.1 | 563 | 776 | 0.2 |  |  |  | 38 |  | 6.25%
3834 | ТИКО-ПЛАСТИК | 2023-08-30 | 4 | 4 | KS-2 | З | прозрачный | 742 | 65 | 61 | 69 | +5/-0 | 20.1 | 18.1 | 553 | 742 | 0.2 |  |  |  | 38 |  | 6.154%
3814 | УПак-Маркет | 2023-08-30 | 4 | 2 | Tecom | СП | прозрачный | 890 | 30 | 27 | 33 | +5/-0 | 30 | 17.4 | 151 | 577 | 0.2 |  |  |  | 38 |  | 10%
3727 | ПРИНТ-ДИЗАЙН | 2023-08-31 | 1 | 4 | Tecom | СП | прозрачный | 540 | 70 | 64 | 74 | +5/-0 | 18.6 | 17.8 | 290 | 736 | 0.2 |  |  |  | 38 |  | 7.143%
618. |  | 2023-08-31 | 1 | 2 | Tecom | СП | прозрачный | 950 | 70 | 65 | 74 | +5/-0 | 18.4 | 18.1 | 320 | 510 | 0.2 |  |  |  | 38 |  | 6.429%
3733 | ТИКО-ПЛАСТИК | 2023-08-31 | 4 | 2 | Tecom | СП | прозрачный | 980 | 40 | 36 | 44 | +5/-0 | 20.1 | 17.5 | 253 | 632 | 0.2 |  |  |  | 38 |  | 10%
3876. | Таурас-Пласт | 2023-08-31 | 1 | 4 | KS-2 | МЖ | прозрачный | 750 | 45 | 42 | 48 | +5/-0 | 20.9 | 19.7 | 472 | 675 | 0.2 |  |  |  | 38 |  | 6.667%
602. |  | 2023-08-31 | 4 | 4 | KS-2 | З | прозрачный | 740 | 65 | 61 | 69 | +5/-0 | 20.1 | 18.1 | 553 | 742 | 0.2 |  |  |  | 38 |  | 6.154%
3691 | ТИКО-ПЛАСТИК | 2023-08-31 | 4 | 2 | Tecom | МЖ | прозрачный | 880 | 85 | 79 | 90 | +5/-0 | 21.3 | 20.1 | 504 | 761 | 0.2 |  |  |  | 38 |  | 6.471%
596. |  | 2023-08-31 | 4 | 4 | KS-2 | З | прозрачный | 820 | 40 | 36 | 44 | +5/-0 | 20.4 | 17 | 383 | 552 | 0.2 |  |  |  | 38 |  | 10%
3678 | ПОЛИПАК | 2023-09-01 | 4 | 2 | KS-1 | Л | прозрачный | 920 | 25 | 22 | 27 | +5/-0 | 28 | 18.3 | 217 | 604 | 0.2 |  |  |  | 38 |  | 10%
3844 | ДЗГУ | 2023-09-01 | 3 | 2 | Tecom | З | прозрачный | 840 | 105 | 97 | 113 | +5/-0 | 20.5 | 19.4 | 616 | 868 | 0.2 |  |  |  | 38 |  | 7.619%
3809. | ДЗГУ | 2023-09-01 | 1 | 2 | Tecom | З | прозрачный | 860 | 85 | 82 | 97 | +5/-0 | 21.8 | 18.4 | 660 | 750 | 0.2 |  |  |  | 38 |  | 8.824%
623. |  | 2023-09-01 | 1 | 4 | KS-2 | З | прозрачный | 740 | 65 | 60 | 68 | +5/-0 | 20.3 | 18.2 | 555 | 745 | 0.2 |  |  |  | 38 |  | 6.154%
613. |  | 2023-09-04 | 2 | 2 | KS-2 | СП | прозрачный | 1220 | 45 | 41 | 49 | +5/-0 | 21.6 | 17.7 | 289 | 614 | 0.2 |  |  |  | 38 |  | 8.889%
619. |  | 2023-09-04 | 2 | 2 | KS-2 | СП | прозрачный | 1220 | 45 | 41 | 49 | +5/-0 | 21.6 | 17.7 | 289 | 614 | 0.2 |  |  |  | 38 |  | 8.889%
616. |  | 2023-09-04 | 3 | 2 | KS-1 | СП | прозрачный | 1015 | 30 | 27 | 33 | +5/-0 | 25.4 | 17.1 | 202 | 622 | 0.2 |  |  |  | 38 |  | 10%
615. |  | 2023-09-04 | 2 | 2 | KS-1 | З | прозрачный | 1000 | 50 | 46 | 54 | +5/-0 | 19.9 | 17.4 | 133 | 614 | 0.2 |  |  |  | 38 |  | 8%
612. |  | 2023-09-04 | 4 | 2 | KS-2 | СП | прозрачный | 1260 | 45 | 41 | 49 | +5/-0 | 21.6 | 17.7 | 289 | 614 | 0.2 |  |  |  | 38 |  | 8.889%
581. |  | 2023-09-04 | 3 | 2 | Tecom | ПП | прозрачный | 860 | 60 | 55 | 65 | +5/-0 | 32.1 | 30.7 | 650 | 840 |  |  |  |  | 38 |  | 8.333%
3680 | ПОЛИПАК ООО | 2023-09-04 | 3 | 2 | KS-1 | Л | прозрачный | 950 | 25 | 23 | 27 | +5/-0 | 27.4 | 19.1 | 204 | 647 | 0.2 |  |  |  | 38 |  | 8%
3737 | Таурас-Пласт | 2023-09-04 | 4 | 2 | Tecom | МЖ | прозрачный | 830 | 45 | 42 | 47 | +5/-0 | 24.8 | 19 | 400 | 642 | 0.2 |  |  |  | 38 |  | 5.556%
3862 | ДЗГУ | 2023-09-04 | 3 | 2 | KS-1 | З | прозрачный | 910 | 40 | 36 | 44 | +5/-0 | 20.4 | 18.2 | 312 | 661 | 0.2 |  |  |  | 38 |  | 10%
3842 | ДЗГУ | 2023-09-04 | 4 | 2 | Tecom | З | прозрачный | 840 | 70 | 65 | 75 | +5/-0 | 21.2 | 20 | 506 | 682 | 0.2 |  |  |  | 38 |  | 7.143%
3889. | ДЗГУ | 2023-09-04 | 3 | 4 | KS-2 | З | прозрачный | 720 | 80 | 74 | 86 | +5/-0 | 20.6 | 19.2 | 563 | 768 | 0.2 |  |  |  | 38 |  | 7.5%
620. |  | 2023-09-04 | 2 | 2 | KS-2 | СП | прозрачный | 1170 | 130 | 121 | 138 | +5/-0 | 19.2 | 18.8 | 633 | 900 | 0.2 |  |  |  | 38 |  | 6.538%
3912. | Таурас-Пласт | 05.09.2023г | 3 | 2 | KS-1 | МЖ | прозрачный | 990 | 30 | 27 | 33 | +5/-0 | 24.3 | 18.4 | 350 | 605 | 0.2 |  |  |  | 38 |  | 10%
3913 | Таурас-Пласт | 05.09.2023г | 3 | 4 | KS-1 | МЖ | прозрачный | 560 | 45 | 41 | 49 | +5/-0 | 19.9 | 19.2 | 403 | 522 | 0.2 |  |  |  | 38 |  | 8.889%
3875. | Таурас-Пласт | 05.09.2023г | 3 | 4 | KS-2 | СП | прозрачный | 730 | 50 | 46 | 54 | +5/-0 | 20.9 | 19.3 | 410 | 664 | 0.2 |  |  |  | 38 |  | 8%
3892. | УПак-Маркет | 05.09.2023г | 3 | 4 | KS-2 | СП | прозрачный | 780 | 50 | 46 | 54 | +5/-0 | 20.4 | 18.1 | 408 | 618 | 0.2 |  |  |  | 38 |  | 8%
3891. | УПак-Маркет | 05.09.2023г | 3 | 4 | KS-2 | СП | прозрачный | 720 | 40 | 36 | 44 | +5/-0 | 20 | 17.4 | 406 | 406 | 0.2 |  |  |  | 38 |  | 10%
3893. | УПак-Маркет | 05.09.2023г | 2 | 4 | KS-2 | СП | прозрачный | 700 | 50 | 46 | 54 | +5/-0 | 21 | 19.7 | 412 | 670 | 0.2 |  |  |  | 38 |  | 8%
3914 | Таурас-Пласт | 2023-09-06 | 2 | 2 | KS-1 | МЖ | прозрачный | 830 | 45 | 41 | 49 | +5/-0 | 24.6 | 19.4 | 400 | 644 | 0.2 |  |  |  | 38 |  | 8.889%
624. |  | 2023-09-06 | 2 | 2 | Tecom | СП | прозрачный | 1080 | 100 | 92 | 108 | +5/-0 | 18.8 | 18 | 525 | 750 | 0.2 |  |  |  | 38 |  | 8%
625. |  | 2023-09-06 | 2 | 2 | Tecom | СП | прозрачный | 860 | 135 | 122 | 140 | +5/-0 | 18.1 | 18 | 581 | 918 | 0.2 |  |  |  | 38 |  | 6.667%
3769 | ТИКО-ПЛАСТИК | 2023-09-06 | 2 | 2 | KS-2 | КЖ | белый | 1180 | 120 | 112 | 128 | +5/-0 | 18.2 | 18 | 754 | 872 | 0.2 |  | 46 |  | 38 |  | 6.667%
3816 | УПак-Маркет | 2023-09-06 | 2 | 2 | Tecom | СП | прозрачный | 940 | 60 | 54 | 66 | +5/-0 | 20.8 | 17.9 | 327 | 679 | 0.2 |  |  |  | 38 |  | 10%
3776 | УПак-Маркет | 2023-09-06 | 1 | 2 | KS-1 | СП | прозрачный | 920 | 50 | 46 | 54 | +5/-0 | 18.2 | 17.1 | 258 | 404 | 0.2 |  |  |  | 38 |  | 8%
3777 | ДЗГУ | 2023-09-06 | 1 | 2 | KS-2 | СП | белый | 1040 | 70 | 65 | 75 | +5/-0 | 20.2 | 16.1 | 471 | 730 | 0.2 |  | 48 |  | 38 |  | 7.143%
3869 | ТИКО-ПЛАСТИК | 2023-09-07 | 2 | 2 | KS-1 | МЖ | прозрачный | 980 | 60 | 56 | 64 | +5/-0 | 19.4 | 19 | 470 | 609 | 0.2 |  |  |  | 38 |  | 6.667%
3870 | ТИКО-ПЛАСТИК | 2023-09-07 | 2 | 2 | KS-1 | МЖ | прозрачный | 980 | 60 | 56 | 64 | +5/-0 | 19.2 | 19 | 472 | 608 | 0.2 |  |  |  | 38 |  | 6.667%
638. |  | 2023-09-07 | 4 | 2 | KS-2 | МЖ | белый | 1220 | 50 | 46 | 54 | +5/-0 | 19.3 | 19.2 | 406 | 552 | 0.2 |  | 48 |  | 38 |  | 8%
3835. | ТИКО-ПЛАСТИК | 2023-09-07 | 2 | 2 | KS-1 | СП | прозрачный | 1020 | 50 | 46 | 54 | +5/-0 | 20 | 17.5 | 303 | 562 | 0.2 |  |  |  | 38 |  | 8%
3911 | Таурас-Пласт | 2023-09-07 | 4 | 4 | KS-1 | СП | прозрачный | 510 | 80 | 74 | 86 | +5/-0 | 19.8 | 19 | 465 | 730 | 0.2 |  |  |  | 38 |  | 7.5%
3906 | ТИКО-ПЛАСТИК | 2023-08-08 | 1 | 2 | KS-1 | СП | прозрачный | 1120 | 50 | 46 | 54 | +5/-0 | 18.6 | 17 | 352 | 501 | 0.2 |  |  |  | 38 |  | 8%
3839 | ТИКО-ПЛАСТИК | 2023-08-08 | 1 | 2 | KS-1 | СП | прозрачный | 1100 | 60 | 56 | 64 | +5/-0 | 22.4 | 19.2 | 470 | 650 | 0.2 |  |  |  | 38 |  | 6.667%
4021 | ТИКО-ПЛАСТИК | 2023-08-08 | 1 | 2 | KS-1 | СП | прозрачный | 1040 | 60 | 55 | 65 | +5/-0 | 18.4 | 17.1 | 460 | 650 | 0.2 |  |  |  | 38 |  | 8.333%
4086 | ТИКО-ПЛАСТИК | 2023-08-08 | 1 | 2 | KS-1 | СП | прозрачный | 1026 | 40 | 36 | 44 | +5/-0 | 24.1 | 19.2 | 230 | 674 | 0.2 |  |  |  | 38 |  | 10%
4024 | ТИКО-ПЛАСТИК | 2023-08-08 | 1 | 2 | KS-1 | СП | прозрачный | 1010 | 120 | 112 | 128 | +5/-0 | 19.4 | 18 | 796 | 801 | 0.2 |  |  |  | 38 |  | 6.667%
4025 | ТИКО-ПЛАСТИК | 2023-08-08 | 4 | 2 | KS-1 | СП | прозрачный | 1010 | 120 | 112 | 128 | +5/-0 | 192 | 18.2 | 498 | 807 | 0.2 |  |  |  | 38 |  | 6.667%
4027 | ТИКО-ПЛАСТИК | 2023-08-08 | 1 | 2 | Tecom | СП | прозрачный | 1010 | 120 | 112 | 128 | +5/-0 | 192 | 18 | 792 | 804 | 0.2 |  |  |  | 38 |  | 6.667%
3947. | ТИКО-ПЛАСТИК | 2023-09-11 | 3 | 2 | Tecom | МЖ | прозрачный | 862 | 80 | 74 | 86 | +5/-0 | 21.3 | 20.2 | 640 | 764 | 0.2 |  |  |  | 38 |  | 7.5%
4114 | ТИКО-ПЛАСТИК | 2023-09-11 | 1 | 2 | Tecom | МЖ | прозрачный | 1120 | 50 | 46 | 54 | +5/-0 | 19.6 | 19.2 | 406 | 703 | 0.2 |  |  |  | 38 |  | 8%
4046 | ТИКО-ПЛАСТИК | 2023-09-11 | 3 | 2 | KS-1 | Л1 (peel) | прозрачный | 940 | 40 | 36 | 44 | +5/-0 | 20.2 | 17.3 | 257 | 620 | 0.2 |  |  |  | 38 |  | 10%
4047 | ТИКО-ПЛАСТИК | 2023-09-11 | 3 | 2 | KS-1 | Л1 (peel) | белый | 940 | 40 | 36 | 42 | +5/-0 | 20.1 | 17.5 | 257 | 622 | 0.2 |  | 53 |  | 38 |  | 7.5%
4022 | ТИКО-ПЛАСТИК | 2023-09-11 | 3 | 2 | Tecom | СП | белый | 904 | 140 | 132 | 149 | +5/-0 | 18.7 | 18.1 | 652 | 879 | 0.2 |  | 46 |  | 38 |  | 6.071%
4066 | ДЗГУ | 2023-09-11 | 1 | 2 | Tecom | СП | прозрачный | 1070 | 80 | 74 | 86 | +5/-0 | 20.2 | 18.1 | 473 | 740 | 0.2 |  |  |  | 38 |  | 7.5%
3910. | Таурас-Пласт | 2023-09-11 | 1 | 2 | Tecom | СП | прозрачный | 1070 | 120 | 112 | 128 | +5/-0 | 18.6 | 18 | 644 | 880 | 0.2 |  |  |  | 38 |  | 6.667%
3915 | Таурас-Пласт | 2023-09-11 | 3 | 2 | Tecom | МЖ | прозрачный | 860 | 110 | 102 | 118 | +5/-0 | 21 | 20 | 710 | 852 | 0.2 |  |  |  | 38 |  | 7.273%
3878. | Таурас-Пласт | 2023-09-11 | 4 | 2 | Tecom | МЖ | прозрачный | 850 | 130 | 122 | 138 | +5/-0 | 21.2 | 20.1 | 722 | 879 | 0.2 |  |  |  | 38 |  | 6.154%
643. |  | 2023-09-11 | 1 | 2 | Tecom | З | прозрачный | 910 | 80 | 74 | 86 | +5/-0 | 20.1 | 17.6 | 442 | 706 | 0.2 |  |  |  | 38 |  | 7.5%
4111 | Парус | 2023-09-11 | 4 | 2 | KS-1 | СП | прозрачный | 930 | 30 | 27 | 33 | +5/-0 | 24.4 | 16.4 | 215 | 645 | 0.2 |  |  |  | 38 |  | 10%
3955 | ПРИНТ-ДИЗАЙН | 2023-09-11 | 4 | 4 | Tecom | СП | белый | 460 | 40 | 36 | 44 | +5/-0 | 24.3 | 18.2 | 302 | 464 | 0.2 |  | 53 |  | 38 |  | 10%
4104 | ТИКО-ПЛАСТИК | 2023-09-11 | 2 | 2 | Tecom | КЖ | белый | 1000 | 60 | 55 | 65 | +5/-0 | 18.4 | 17.3 | 264 | 602 | 0.2 |  | 50 |  | 38 |  | 8.333%
3810 | ДЗГУ | 2023-09-12 | 3 | 2 | Tecom | Л100 | белый | 790 | 100 | 92 | 108 | +5/-0 | 18.4 | 16.4 | 681 | 806 | 0.2 |  | 48 |  | 38 |  | 8%
4116 | ПРИНТ-ДИЗАЙН | 2023-09-12 | 2 | 4 | Tecom | СП | белый | 620 | 40 | 36 | 44 | +5/-0 | 20.4 | 16.8 | 325 | 522 | 0.2 |  | 53 |  | 38 |  | 10%
659. |  | 2023-09-14 | 2 | 2 | KS-1 | СП | прозрачный | 860 | 45 | 41 | 49 | +5/-0 | 22.6 | 16.7 | 282 | 603 | 0.2 |  |  |  | 38 |  | 8.889%
4076 | УПак-Маркет | 2023-09-14 | 2 | 4 | Tecom | СП | прозрачный | 660 | 40 | 36 | 44 | +5/-0 | 20.8 | 17.4 | 330 | 543 | 0.2 |  |  |  | 38 |  | 10%
656. |  | 2023-09-14 | 2 | 4 | Tecom | СП | прозрачный | 660 | 80 | 74 | 86 | +5/-0 | 18.8 | 18 | 521 | 719 | 0.2 |  |  |  | 38 |  | 7.5%
662. |  | 2023-09-14 | 1 | 2 | Tecom | СП | прозрачный | 1020 | 65 | 60 | 70 | +5/-0 | 18.4 | 17.2 | 305 | 453 | 0.2 |  |  |  | 38 |  | 7.692%
4101 | ДЗГУ | 2023-09-14 | 1 | 2 | KS-1 | З | прозрачный | 825 | 40 | 36 | 44 | +5/-0 | 21.6 | 18 | 250 | 680 | 0.2 |  |  |  | 38 |  | 10%
611. |  | 2023-09-14 | 1 | 2 | Tecom | ПП | прозрачный | 860 | 70 | 65 | 77 | +5/-0 | 32.4 | 32 | 651 | 853 |  |  |  |  | 38 |  | 8.571%
610. |  | 2023-09-14 | 1 | 2 | Tecom | ПП | прозрачный | 860 | 60 | 55 | 66 | +5/-0 | 33.5 | 30 | 643 | 761 |  |  |  |  | 38 |  | 9.167%
5079 |  | 2023-09-14 | 1 | 2 | Tecom | ПП | прозрачный | 860 | 70 | 64 | 76 | +5/-0 | 32.2 | 30.4 | 662 | 875 |  |  |  |  | 38 |  | 8.571%
649. |  | 2023-09-15 | 2 | 2 | Tecom | З | прозрачный | 820 | 40 | 36 | 44 | +5/-0 | 21.4 | 18.4 | 270 | 629 | 0.2 |  |  |  | 38 |  | 10%
583. |  | 2023-09-15 | 2 | 2 | Tecom | ПП | прозрачный | 860 | 60 | 56 | 64 | +5/-0 | 32.7 | 30.1 | 613 | 900 |  |  |  |  | 38 |  | 6.667%
660. |  | 2023-09-18 | 1 | 2 | Tecom | З | прозрачный | 770 | 80 | 74 | 86 | +5/-0 | 20.4 | 19.1 | 622 | 740 | 0.2 |  |  |  | 38 |  | 7.5%
4074 | ДЗГУ | 2023-09-18 | 3 | 2 | Tecom | З | прозрачный | 1020 | 100 | 92 | 108 | +5/-0 | 20.4 | 19.6 | 540 | 702 | 0.2 |  |  |  | 38 |  | 8%
4071 | ДЗГУ | 2023-09-18 | 3 | 2 | Tecom | З | прозрачный | 1280 | 60 | 56 | 64 | +5/-0 | 20.6 | 19.6 | 545 | 760 | 0.2 |  |  |  | 38 |  | 6.667%
4203 | ДЗГУ | 2023-09-18 | 3 | 2 | Tecom | З | прозрачный | 1180 | 60 | 55 | 64 | +5/-0 | 21.3 | 17.3 | 484 | 642 | 0.2 |  |  |  | 38 |  | 7.5%
4070 | ДЗГУ | 2023-09-18 | 1 | 2 | Tecom | З | прозрачный | 1140 | 80 | 74 | 86 | +5/-0 | 20.5 | 19.5 | 608 | 778 | 0.2 |  |  |  | 38 |  | 7.5%
4068 | ДЗГУ | 2023-09-18 | 1 | 2 | Tecom | З | прозрачный | 1070 | 75 | 70 | 80 | +5/-0 | 20.7 | 18.3 | 410 | 529 | 0.2 |  |  |  | 38 |  | 6.667%
681. |  | 2023-09-18 | 3 | 2 | Tecom | З | прозрачный | 1000 | 80 | 74 | 86 | +5/-0 | 20.5 | 17.6 | 490 | 712 | 0.2 |  |  |  | 38 |  | 7.5%
4073 | ДЗГУ | 2023-09-19 | 4 | 2 | Tecom | З | прозрачный | 980 | 60 | 56 | 64 | +5/-0 | 20.2 | 17.8 | 450 | 690 | 0.2 |  |  |  | 38 |  | 6.667%
4170 | ДЗГУ | 2023-09-19 | 2 | 2 | Tecom | З | прозрачный | 980 | 70 | 65 | 75 | +5/-0 | 20.3 | 17.2 | 400 | 693 | 0.2 |  |  |  | 38 |  | 7.143%
4026 | ТИКО-ПЛАСТИК | 2023-09-19 | 2 | 4 | KS-2 | СП | прозрачный | 730 | 65 | 60 | 70 | +5/-0 | 20.1 | 18.2 | 558 | 785 | 0.2 |  |  |  | 38 |  | 7.692%
4202 | ТИКО-ПЛАСТИК | 2023-09-19 | 2 | 4 | KS-2 | СП | прозрачный | 730 | 65 | 61 | 69 | +5/-0 | 20 | 18 | 558 | 785 | 0.2 |  |  |  | 38 |  | 6.154%
4217 | ТИКО-ПЛАСТИК | 2023-09-19 | 2 | 4 | KS-2 | СП | прозрачный | 676 | 80 | 74 | 86 | +5/-0 | 20.6 | 18 | 625 | 769 | 0.2 |  |  |  | 38 |  | 7.5%
4240 | ДЗГУ | 2023-09-20 | 2 | 2 | Tecom | З | прозрачный | 1030 | 50 | 46 | 54 | +5/-0 | 21.4 | 18.6 | 386 | 704 | 0.2 |  |  |  | 38 |  | 8%
4210 | УПак-Маркет | 2023-09-20 | 3 | 4 | KS-2 | СП | прозрачный | 780 | 50 | 45 | 55 | +5/-0 | 20.7 | 18.2 | 410 | 619 | 0.2 |  |  |  | 38 |  | 10%
4208 | УПак-Маркет | 2023-09-20 | 3 | 4 | KS-2 | СП | прозрачный | 770 | 30 | 27 | 33 | +5/-0 | 21.4 | 17.4 | 265 | 525 | 0.2 |  |  |  | 38 |  | 10%
4209 | УПак-Маркет | 2023-09-20 | 2 | 4 | KS-2 | СП | прозрачный | 680 | 50 | 46 | 54 | +5/-0 | 20.2 | 18.1 | 413 | 620 | 0.2 |  |  |  | 38 |  | 8%
4231 | ТИКО-ПЛАСТИК | 2023-09-20 | 3 | 4 | KS-2 | СП | прозрачный | 760 | 40 | 36 | 43 | +5/-0 | 21.3 | 16.6 | 362 | 615 | 0.2 |  |  |  | 38 |  | 8.75%
4235 | Хоупак | 2023-09-20 | 2 | 2 | KS-1 | З | прозрачный | 890 | 40 | 36 | 43 | +5/-0 | 20.5 | 16.8 | 269 | 653 | 0.2 |  |  |  | 38 |  | 8.75%
4078 | ДЗГУ | 2023-09-20 | 2 | 2 | Tecom | З | прозрачный | 940 | 75 | 70 | 81 | +5/-0 | 20.2 | 18.1 | 460 | 710 | 0.2 |  |  |  | 38 |  | 7.333%
4075 | УПак-Маркет | 2023-09-20 | 2 | 4 | KS-2 | СП | прозрачный | 620 | 30 | 27 | 33 | +5/-0 | 21.8 | 17.2 | 223 | 577 | 0.2 |  |  |  | 38 |  | 10%
4072 | ДЗГУ | 2023-09-20 | 2 | 2 | Tecom | З | прозрачный | 840 | 105 | 98 | 114 | +5/-0 | 20 | 18.1 | 537 | 822 | 0.2 |  |  |  | 38 |  | 7.619%
682. |  | 2023-09-20 | 3 | 2 | Tecom | СП | прозрачный | 820 | 35 | 32 | 38 | +5/-0 | 29.6 | 16 | 152 | 609 | 0.2 |  |  |  | 38 |  | 8.571%
661. |  | 2023-09-20 | 3 | 2 | Tecom | З | прозрачный | 820 | 80 | 74 | 86 | +5/-0 | 20.4 | 20 | 396 | 800 | 0.2 |  |  |  | 38 |  | 7.5%
671. |  | 2023-09-20 | 3 | 2 | KS-2 | СП | прозрачный | 1280 | 30 | 27 | 33 | +5/-0 | 22.4 | 17 | 182 | 600 | 0.2 |  |  |  | 38 |  | 10%
672. |  | 2023-09-20 | 3 | 2 | KS-2 | СП | прозрачный | 1280 | 30 | 27 | 33 | +5/-0 | 22.2 | 17.1 | 180 | 601 | 0.2 |  |  |  | 38 |  | 10%
676. |  | 2023-09-20 | 3 | 2 | KS-2 | СП | прозрачный | 1280 | 30 | 27 | 33 | +5/-0 | 22.1 | 17.2 | 183 | 601 | 0.2 |  |  |  | 38 |  | 10%
4050 | ТИКО-ПЛАСТИК | 2023-09-20 | 3 | 2 | KS-2 | СП | прозрачный | 1280 | 30 | 27 | 33 | +5/-0 | 22.1 | 17.3 | 181 | 608 | 0.2 |  |  |  | 38 |  | 10%
4052 | ТИКО-ПЛАСТИК | 2023-09-20 | 2 | 2 | KS-2 | СП | прозрачный | 1280 | 30 | 27 | 33 | +5/-0 | 22.1 | 17.3 | 181 | 608 | 0.2 |  |  |  | 38 |  | 10%
4054 | ТИКО-ПЛАСТИК | 2023-09-20 | 2 | 2 | KS-2 | СП | прозрачный | 1280 | 30 | 27 | 33 | +5/-0 | 22 | 17 | 180 | 600 | 0.2 |  |  |  | 38 |  | 10%
4263 | ТИКО-ПЛАСТИК | 2023-09-20 | 1 | 2 | KS-1 | СП | прозрачный | 1020 | 50 | 46 | 54 | +5/-0 | 18.4 | 17.6 | 320 | 617 | 0.2 |  |  |  | 38 |  | 8%
4088. | ТИКО-ПЛАСТИК | 2023-09-20 | 1 | 2 | Tecom | СП | прозрачный | 820 | 90 | 83 | 97 | +5/-0 | 19.6 | 18.6 | 473 | 817 | 0.2 |  |  |  | 38 |  | 7.778%
653. |  | 2023-09-20 | 1 | 2 | KS-2 | СП | прозрачный | 1290 | 50 | 46 | 54 | +5/-0 | 18.7 | 17.4 | 343 | 614 | 0.2 |  |  |  | 38 |  | 8%
674. |  | 2023-09-21 | 1 | 2 | Tecom | СП | прозрачный | 820 | 60 | 55 | 64 | +5/-0 | 19.1 | 17.3 | 303 | 570 | 0.2 |  |  |  | 38 |  | 7.5%
658. |  | 2023-09-22 | 1 | 2 | KS-2 | СП | прозрачный | 1320 | 45 | 41 | 49 | +5/-0 | 21.1 | 18 | 333 | 708 | 0.2 |  |  |  | 38 |  | 8.889%
663. |  | 2023-09-22 | 2 | 2 | KS-2 | СП | прозрачный | 1260 | 45 | 41 | 49 | +5/-0 | 20.7 | 17.5 | 288 | 644 | 0.2 |  |  |  | 38 |  | 8.889%
704. |  | 2023-09-22 | 2 | 2 | Tecom | СП | прозрачный | 820 | 40 | 36 | 44 | +5/-0 | 21.3 | 18.1 | 264 | 674 | 0.2 |  |  |  | 38 |  | 10%
708. |  | 2023-09-22 | 1 | 2 | KS-1 | Л | прозрачный | 1100 | 60 | 55 | 64 | +5/-0 | 18.2 | 16.3 | 352 | 402 | 0.2 |  |  |  | 38 |  | 7.5%
4221 | ТИКО-ПЛАСТИК | 2023-09-22 | 2 | 2 | KS-2 | СП | прозрачный | 1220 | 80 | 74 | 86 | +5/-0 | 18.2 | 18.1 | 561 | 666 | 0.2 |  |  |  | 38 |  | 7.5%
4087. | ТИКО-ПЛАСТИК | 2023-09-22 | 1 | 2 | KS-2 | СП | прозрачный | 1176 | 60 | 56 | 65 | +5/-0 | 18.2 | 16.4 | 303 | 540 | 0.2 |  |  |  | 38 |  | 7.5%
4256 | Таурас-Пласт | 2023-08-22 | 1 | 2 | KS-2 | СП | прозрачный | 1110 | 130 | 121 | 140 | +5/-0 | 18.1 | 18 | 620 | 854 | 0.2 |  |  |  | 38 |  | 7.308%
4077 | УПак-Маркет | 2023-09-25 | 4 | 2 | Tecom | СП | прозрачный | 800 | 60 | 55 | 65 | +5/-0 | 19.1 | 17.2 | 302 | 573 | 0.2 |  |  |  | 38 |  | 8.333%
4325 | ТИКО-ПЛАСТИК | 2023-09-25 | 1 | 2 | Tecom | СП | прозрачный | 920 | 60 | 56 | 65 | +5/-0 | 21.4 | 18 | 307 | 620 | 0.2 |  |  |  | 38 |  | 7.5%
4089 | ТИКО-ПЛАСТИК | 2023-09-25 | 1 | 2 | Tecom | СП | прозрачный | 920 | 90 | 82 | 98 | +5/-0 | 19.9 | 18.2 | 527 | 789 | 0.2 |  |  |  | 38 |  | 8.889%
4105 | ТИКО-ПЛАСТИК | 2023-09-25 | 2 | 2 | Tecom | СП | прозрачный | 980 | 40 | 36 | 44 | +5/-0 | 20.2 | 17.4 | 255 | 630 | 0.2 |  |  |  | 38 |  | 10%
680. |  | 2023-09-25 | 1 | 2 | Tecom | СП | прозрачный | 1220 | 80 | 74 | 86 | +5/-0 | 18.2 | 18 | 560 | 773 | 0.2 |  |  |  | 38 |  | 7.5%
673. |  | 2023-09-25 | 1 | 2 | Tecom | СП | прозрачный | 1040 | 40 | 36 | 44 | +5/-0 | 21.5 | 18.6 | 690 | 879 | 0.2 |  |  |  | 38 |  | 10%
4370 | Парус | 2023-09-25 | 1 | 2 | KS-2 | СП | прозрачный | 1130 | 30 | 27 | 33 | +5/-0 | 25.8 | 16.7 | 264 | 624 | 0.2 |  |  |  | 38 |  | 10%
4365 | ДЗГУ | 2023-09-25 | 4 | 2 | Tecom | СП | прозрачный | 960 | 120 | 111 | 129 | +5/-0 | 19.4 | 19.2 | 688 | 946 | 0.2 |  |  |  | 38 |  | 7.5%
4254 | Таурас-Пласт | 2023-09-25 | 1 | 4 | KS-2 | МЖ | прозрачный | 570 | 50 | 46 | 54 | +5/-0 | 19.1 | 19 | 148 | 565 | 0.2 |  |  |  | 38 |  | 8%
4361 | Таурас-Пласт | 2023-09-25 | 2 | 2 | Tecom | СП | прозрачный | 810 | 120 | 110 | 129 | +5/-0 | 21.9 | 21.4 | 584 | 804 | 0.2 |  |  |  | 38 |  | 7.917%
4245 | Таурас-Пласт | 2023-09-25 | 3 | 2 | Tecom | МЖ | прозрачный | 930 | 110 | 102 | 118 | +5/-0 | 21.5 | 20.5 | 654 | 803 | 0.2 |  |  |  | 38 |  | 7.273%
4200 | ДЗГУ | 2023-09-25 | 3 | 2 | KS-2 | З | прозрачный | 1180 | 60 | 54 | 66 | +5/-0 | 21.2 | 17.5 | 486 | 644 | 0.2 |  |  |  | 38 |  | 10%
4262 | ДЗГУ | 2023-09-25 | 3 | 2 | Tecom | З | прозрачный | 920 | 50 | 46 | 54 | +5/-0 | 20.3 | 17.2 | 254 | 614 | 0.2 |  |  |  | 38 |  | 8%
4255 | Таурас-Пласт | 2023-09-26 | 4 | 2 | Tecom | МЖ | прозрачный | 850 | 60 | 55 | 65 | +5/-0 | 22.2 | 19 | 400 | 668 | 0.2 |  |  |  | 38 |  | 8.333%
4264 | ТИКО-ПЛАСТИК | 2023-09-26 | 3 | 2 | Tecom | З | прозрачный | 860 | 85 | 79 | 91 | +5/-0 | 20 | 18.9 | 493 | 770 | 0.2 |  |  |  | 38 |  | 7.059%
4358 | Таурас-Пласт | 2023-09-26 | 3 | 2 | Tecom | МЖ | прозрачный | 830 | 40 | 36 | 44 | +5/-0 | 21.3 | 19.3 | 255 | 662 | 0.2 |  |  |  | 38 |  | 10%
4243 | ВИТОН ООО | 2023-09-27 | 3 | 2 | Tecom | Л1 (peel) | прозрачный | 860 | 80 | 74 | 86 | +5/-0 | 20.2 | 17 | 382 | 708 | 0.3 |  |  |  | 38 |  | 7.5%
5399 |  | 2023-09-27 | 4 | 2 | Tecom | Л1 (peel) | прозрачный | 840 | 40 | 36 | 44 | +5/-0 | 25.7 | 16 | 159 | 571 | 0.3 |  |  |  | 38 |  | 10%
4362 | ПОЛИПАК ООО | 2023-09-27 | 4 | 2 | Tecom | Л1 (peel) | белый | 840 | 40 | 36 | 44 | +5/-0 | 26.6 | 16 | 172 | 624 | 0.3 |  |  |  | 38 |  | 10%
4352 | ДЗГУ | 2023-09-28 | 2 | 2 | KS-2 | З | прозрачный | 1100 | 75 | 70 | 80 | +5/-0 | 20 | 18.4 | 442 | 768 | 0.2 |  |  |  | 38 |  | 6.667%
4354 | ДЗГУ | 2023-09-28 | 2 | 2 | KS-2 | З | прозрачный | 1070 | 75 | 70 | 80 | +5/-0 | 20.1 | 18.6 | 444 | 767 | 0.2 |  |  |  | 38 |  | 6.667%
4363 | ПОЛИПАК ООО | 2023-09-29 | 3 | 2 | Tecom | Л1 (peel) | белый | 780 | 40 | 36 | 44 | +5/-0 | 26.6 | 16.1 | 181 | 595 | 0.2 |  | 51 |  | 38 |  | 10%
737. |  | 2023-09-29 | 1 | 2 | KS-2 | СП | белый | 1280 | 40 | 36 | 44 | +5/-0 | 21.5 | 16.3 | 274 | 584 | 0.2 |  | 51 |  | 38 |  | 10%
4359 | Таурас-Пласт | 2023-09-29 | 3 | 4 | KS-2 | СП | прозрачный | 570 | 90 | 83 | 97 | +5/-0 | 18 | 18 | 449 | 783 | 0.2 |  |  |  | 38 |  | 7.778%
4369 | ПРИНТ-ДИЗАЙН | 2023-09-29 | 3 | 4 | KS-2 | СП | прозрачный | 660 | 90 | 84 | 97 | +5/-0 | 18.6 | 18.3 | 578 | 803 | 0.2 |  |  |  | 38 |  | 7.222%
715. |  | 2023-09-29 | 3 | 4 | KS-2 | МЖ | прозрачный | 650 | 60 | 56 | 64 | +5/-0 | 19 | 19 | 401 | 675 | 0.2 |  |  |  | 38 |  | 6.667%
4115 | Хоупак | 2023-09-29 | 1 | 4 | KS-2 | СП | белый | 740 | 60 | 55 | 65 | +5/-0 | 18.5 | 16 | 399 | 670 | 0.2 |  | 48 |  | 38 |  | 8.333%
4407 | Таурас-Пласт | 2023-09-29 | 1 | 4 | KS-2 | МЖ | белый | 710 | 70 | 65 | 75 | +5/-0 | 19.1 | 19 | 506 | 774 | 0.2 |  | 48 |  | 38 |  | 7.143%
740. |  | 2023-10-01 | 2 | 2 | KS-2 | СП | прозрачный | 1220 | 45 | 41 | 49 | +5/-0 | 18.3 | 16.6 | 300 | 620 | 0.2 |  |  |  | 38 |  | 8.889%
720. |  | 2023-10-01 | 1 | 2 | KS-2 | СП | прозрачный | 1220 | 80 | 74 | 86 | +5/-0 | 18.4 | 18 | 562 | 772 | 0.2 |  |  |  | 38 |  | 7.5%
739. |  | 2023-10-01 | 4 | 2 | KS-2 | СП | прозрачный | 1320 | 45 | 41 | 49 | +5/-0 | 20 | 18 | 330 | 708 | 0.2 |  |  |  | 38 |  | 8.889%
4408 | Таурас-Пласт | 2023-10-01 | 1 | 4 | KS-2 | СП | прозрачный | 650 | 60 | 56 | 64 | +5/-0 | 18.9 | 16 | 398 | 675 | 0.2 |  |  |  | 38 |  | 6.667%
4442 | ДЗГУ | 2023-10-02 | 1 | 2 | KS-2 | СП | прозрачный | 1100 | 100 | 92 | 108 | +5/-0 | 18.8 | 18.2 | 579 | 801 | 0.2 |  |  |  | 38 |  | 8%
4459 | ДЗГУ | 2023-10-02 | 1 | 4 | KS-2 | СП | прозрачный | 690 | 60 | 56 | 64 | +5/-0 | 18.4 | 16.7 | 387 | 670 | 0.2 |  |  |  | 38 |  | 6.667%
4395 | ФЛЕКСО-СЕРВИС | 2023-10-02 | 1 | 4 | KS-2 | Л1 (peel) | белый | 745 | 40 | 36 | 44 | +5/-0 | 26 | 16.1 | 186 | 593 | 0.2 |  | 53 |  | 38 |  | 10%
4445 | ТИКО-ПЛАСТИК | 2023-10-02 | 1 | 4 | KS-2 | СП | прозрачный | 720 | 40 | 36 | 44 | +5/-0 | 20.3 | 17.3 | 202 | 400 | 0.2 |  |  |  | 38 |  | 10%
4446 | ТИКО-ПЛАСТИК | 2023-10-02 | 4 | 4 | KS-2 | СП | прозрачный | 760 | 40 | 36 | 44 | +5/-0 | 21.2 | 16.5 | 363 | 614 | 0.2 |  |  |  | 38 |  | 10%
4501 | Таурас-Пласт | 2023-10-03 | 1 | 4 | KS-2 | З | прозрачный | 770 | 50 | 46 | 54 | +5/-0 | 20.2 | 19.4 | 403 | 790 | 0.2 |  |  |  | 38 |  | 8%
4511 | Таурас-Пласт | 2023-10-03 | 4 | 4 | KS-2 | СП | прозрачный | 760 | 40 | 36 | 44 | +5/-0 | 21 | 16.6 | 365 | 620 | 0.2 |  |  |  | 38 |  | 10%
4567 | ТИКО-ПЛАСТИК | 2023-10-03 | 1 | 2 | Tecom | СП | прозрачный | 980 | 60 | 56 | 65 | +5/-0 | 18.1 | 16.3 | 265 | 610 | 0.2 |  |  |  | 38 |  | 7.5%
4487 | ТИКО-ПЛАСТИК | 2023-10-03 | 1 | 2 | Tecom | СП | прозрачный | 980 | 60 | 56 | 65 | +5/-0 | 18.1 | 16.4 | 268 | 614 | 0.2 |  |  |  | 38 |  | 7.5%
4490 | ДЗГУ | 2023-10-03 | 1 | 4 | KS-2 | З | прозрачный | 760 | 50 | 46 | 54 | +5/-0 | 20.5 | 18.3 | 418 | 636 | 0.2 |  |  |  | 38 |  | 8%
4488 | ДЗГУ | 2023-10-03 | 1 | 4 | KS-2 | СП | прозрачный | 780 | 100 | 93 | 107 | +5/-0 | 20 | 18 | 537 | 820 | 0.2 |  |  |  | 38 |  | 7%
4506 | Таурас-Пласт | 2023-10-03 | 3 | 4 | KS-2 | МЖ | прозрачный | 710 | 40 | 36 | 44 | +5/-0 | 21.3 | 18.4 | 304 | 452 | 0.2 |  |  |  | 38 |  | 10%
4454 | ДЗГУ | 2023-10-04 | 4 | 2 | KS-2 | З | прозрачный | 1280 | 40 | 36 | 44 | +5/-0 | 20.5 | 17.6 | 299 | 604 | 0.2 |  |  |  | 38 |  | 10%
4525 | ДЗГУ | 2023-10-04 | 4 | 4 | KS-2 | З | прозрачный | 680 | 50 | 46 | 54 | +5/-0 | 19.6 | 18.4 | 377 | 637 | 0.2 |  |  |  | 38 |  | 8%
4497 | ДЗГУ | 2023-10-04 | 3 | 4 | KS-2 | З | прозрачный | 690 | 80 | 74 | 86 | +5/-0 | 20.5 | 20 | 589 | 810 | 0.2 |  |  |  | 38 |  | 7.5%
4326 | ТИКО-ПЛАСТИК | 2023-10-04 | 3 | 2 | KS-1 | 1.14 Пак1 | белый | 980 | 55 | 51 | 59 | +5/-0 | 21.7 | 18 | 487 | 719 | 0.2 |  | 56 |  | 38 |  | 7.273%
4328 | ТИКО-ПЛАСТИК | 2023-10-05 | 4 | 2 | KS-1 | 1.14 Пак1 | белый | 980 | 55 | 51 | 59 | +5/-0 | 22.2 | 18.1 | 498 | 755 | 0.2 |  | 56 |  | 38 |  | 7.273%
4455 | ДЗГУ | 2023-10-05 | 4 | 2 | KS-2 | З | прозрачный | 1280 | 50 | 46 | 54 | +5/-0 | 20 | 17 | 353 | 605 | 0.2 |  |  |  | 38 |  | 8%
713. |  | 2023-10-09 | 1 | 2 | Tecom | СП | прозрачный | 1000 | 80 | 74 | 86 | +5/-0 | 18.4 | 18 | 590 | 805 | 0.2 |  |  |  | 38 |  | 7.5%
716. |  | 2023-10-09 | 2 | 2 | Tecom | МЖ | прозрачный | 860 | 60 | 55 | 65 | +5/-0 | 20.6 | 19 | 402 | 625 | 0.2 |  |  |  | 38 |  | 8.333%
721. |  | 2023-10-09 | 1 | 2 | Tecom | СП | прозрачный | 970 | 60 | 56 | 64 | +5/-0 | 18.3 | 16.4 | 266 | 610 | 0.2 |  |  |  | 38 |  | 6.667%
749. |  | 2023-10-09 | 3 | 2 | Tecom | СП | прозрачный | 860 | 80 | 74 | 86 | +5/-0 | 18.3 | 18.1 | 586 | 802 | 0.2 |  |  |  | 38 |  | 7.5%
756. |  | 2023-10-09 | 3 | 2 | Tecom | СП | прозрачный | 860 | 135 | 124 | 144 | +5/-0 | 18.2 | 18 | 580 | 910 | 0.2 |  |  |  | 38 |  | 7.407%
763. |  | 2023-10-09 | 1 | 2 | KS-2 | З | прозрачный | 720 | 80 | 74 | 86 | +5/-0 | 20 | 19.6 | 587 | 804 | 0.2 |  |  |  | 38 |  | 7.5%
4560 | ТИКО-ПЛАСТИК | 2023-10-09 | 1 | 2 | KS-2 | МЖ | прозрачный | 1220 | 80 | 75 | 85 | +5/-0 | 21.7 | 20.4 | 588 | 810 | 0.2 |  |  |  | 38 |  | 6.25%
4504 | Таурас-Пласт | 2023-10-09 | 1 | 2 | KS-2 | МЖ | прозрачный | 1105 | 33 | 30 | 36 | +5/-0 | 25.1 | 18.4 | 250 | 668 | 0.2 |  |  |  | 38 |  | 9.091%
4406 | Таурас-Пласт | 2023-10-09 | 2 | 2 | Tecom | МЖ | прозрачный | 830 | 40 | 36 | 44 | +5/-0 | 21.4 | 19.4 | 260 | 664 | 0.2 |  |  |  | 38 |  | 10%
4502 | Таурас-Пласт | 2023-10-09 | 1 | 2 | Tecom | МЖ | прозрачный | 1070 | 90 | 83 | 97 | +5/-0 | 21.2 | 20.1 | 592 | 724 | 0.2 |  |  |  | 38 |  | 7.778%
4457 | ДЗГУ | 2023-10-09 | 1 | 2 | Tecom | З | прозрачный | 1070 | 60 | 56 | 64 | +5/-0 | 20 | 17.9 | 422 | 638 | 0.2 |  |  |  | 38 |  | 6.667%
4495 | ДЗГУ | 2023-10-09 | 1 | 2 | Tecom | СП | прозрачный | 1020 | 100 | 92 | 108 | +5/-0 | 18.6 | 18.2 | 580 | 800 | 0.2 |  |  |  | 38 |  | 8%
4441 | ДЗГУ | 2023-10-09 | 2 | 2 | Tecom | СП | прозрачный | 850 | 100 | 93 | 108 | +5/-0 | 18.8 | 18.1 | 520 | 796 | 0.2 |  |  |  | 38 |  | 7.5%
4456 | ДЗГУ | 2023-10-09 | 3 | 2 | KS-2 | З | прозрачный | 1280 | 55 | 50 | 59 | +5/-0 | 20 | 19.3 | 344 | 747 | 0.2 |  |  |  | 38 |  | 8.182%
724. |  | 2023-10-09 | 2 | 2 | Tecom | З | прозрачный | 950 | 45 | 41 | 49 | +5/-0 | 20 | 17 | 354 | 608 | 0.2 |  |  |  | 38 |  | 8.889%
4464 |  | 2023-10-09 | 2 | 2 | Tecom | СП | прозрачный | 1020 | 40 | 36 | 44 | +5/-0 | 20 | 16.9 | 202 | 306 | 0.2 |  |  |  | 38 |  | 10%
4440 | ДЗГУ | 2023-10-10 | 2 | 2 | Tecom | СП | прозрачный | 840 | 80 | 74 | 86 | +5/-0 | 20.3 | 18.2 | 401 | 803 | 0.2 |  |  |  | 38 |  | 7.5%
4226 | ТИКО-ПЛАСТИК | 2023-10-11 | 3 | 2 | Tecom | 1.14 Пак1 | белый | 980 | 55 | 51 | 59 | +5/-0 | 22 | 18.8 | 536 | 746 | 0.2 |  | 56 |  | 38 |  | 7.273%
4458 | ДЗГУ | 2023-10-11 | 3 | 2 | Tecom | З | прозрачный | 840 | 105 | 97 | 113 | +5/-0 | 20 | 18.3 | 555 | 799 | 0.2 |  |  |  | 38 |  | 7.619%
797. |  | 2023-10-11 | 3 | 2 | Tecom | СП | прозрачный | 830 | 90 | 83 | 97 | +5/-0 | 19 | 18.3 | 459 | 788 | 0.2 |  |  |  | 38 |  | 7.778%

## Паспорт качества ТУ (hidden)
ОБЩЕСТВО С ОГРАНИЧЕННОЙ ОТВЕТСТВЕННОСТЬЮ
"НОВА РОЛЛ ПАК"
Россия,143345, г.Моск.обл.Наро-Фом.р-н,п.Селятино ОАО"Опытный завод Гидромонтаж".тел (495)725-33-99
|  |  | ПАСПОРТ |  |  | 26287
[9 empty] | Толщина | Ширина | Цвет
| Наименование продукта |  |  | "ПЛЕНКА ПОЛИМЕРНАЯ, МНОГОСЛОЙНАЯ |  |  |  |  | #N/A | #N/A | #N/A
|  | #N/A |  |  |  |  | #N/A |  | #N/A |  |  | белый
ТУ 22.21.30-002-03210778-2022
| партия № |  |  | 26287 |  | цвет | #N/A
Количество упаковочных мест в партии
Масса нетто, кг.
| Дата изготовления |  |  | 31.05.2022г.
| № п/п | Наименование показателя |  |  | НОРМА по ТУ 22.21.30-002-03210778-2022 |  |  | Результаты испытаний
| 1 | Допустимое отклонение по толщине, % |  |  | #N/A |  |  | #N/A
| 2 | Допустимое отклонение по ширине, % |  |  | 1 |  |  | #N/A
| 3 | Внешний вид |  |  | Не допускаются запрессованные складки, трещины, разрывы и сквозные отверстия |  |  | соотв.
| 4 | Прочность при разрыве, МПа (кгс/см2), не менее: |  | MD | #N/A |  |  | #N/A
| 5 |  |  | TD | #N/A |  |  | #N/A
| 6 | Относительное удлинение при разрыве, % не менее: |  | MD | #N/A |  |  | #N/A
| 7 |  |  | TD | #N/A |  |  | #N/A
| 8 | Статический коэффициент трения пл/пл, не более (по необработанной стороне) |  |  | #N/A |  |  | #N/A
| 9 | Динамический коэффициент трения пл/пл, не более (по необработанной стороне) |  |  | ­ |  |  | -
| 10 | Масса плёнки г/м² |  |  | ­ |  |  | #N/A
| Заключение: |  |  | Пленка полимерная, многослойная соответствует требованиям
ТУ 22.21.30-002-03210778-2022
Настоящий паспорт качества выдан на основании протокола испытаний
ООО Нова Ролл Пак №26287 31.05.2022г.
Инженер по качеству
| ООО "Нова Ролл Пак" | [6 empty] | Романова С.В.

## Нормы по ТУ
Марка Пленки | Толщина | Допустимое отклонение по толщине, % | Прочность, MPa вдоль | Прочность, MPa поперек | ε, % вдоль | ε, % поперек | Трение, μS | Трение, μD | Светопропускание, % | Прочность сварного шва, MPa | Активация, дин | Плотность белой пленки
СП | 30 | 10 | 20 | 16 | 150 | 300 | 0.3 |  | 60 |  |  | 0.964
СП | 35 | 10 | 20 | 16 | 150 | 300 | 0.3 |  | 60 |  |  | 0.964
СП | 40 | 10 | 20 | 16 | 150 | 300 | 0.3 |  | 60 |  |  | 0.961
СП | 45 | 10 | 18 | 16 | 250 | 300 | 0.3 |  | 60 |  |  | 0.961
СП | 50 | 10 | 18 | 16 | 250 | 300 | 0.3 |  | 60 |  |  | 0.955
СП | 55 | 10 | 18 | 16 | 250 | 300 | 0.3 |  | 60 |  |  | 0.955
СП | 60 | 10 | 18 | 16 | 250 | 300 | 0.3 |  | 60 |  |  | 0.95
СП | 65 | 10 | 18 | 16 | 250 | 300 | 0.3 |  | 50 |  |  | 0.95
СП | 70 | 10 | 18 | 16 | 250 | 300 | 0.3 |  | 50 |  |  | 0.947
СП | 75 | 8 | 18 | 18 | 300 | 300 | 0.3 |  | 50 |  |  | 0.947
СП | 80 | 8 | 18 | 18 | 300 | 300 | 0.3 |  | 50 |  |  | 0.944
СП | 85 | 8 | 18 | 18 | 300 | 300 | 0.3 |  | 50 |  |  | 0.944
СП | 90 | 8 | 18 | 18 | 300 | 300 | 0.3 |  | 50 |  |  | 0.944
СП | 95 | 8 | 18 | 18 | 300 | 300 | 0.3 |  | 44 |  |  | 0.944
СП | 100 | 8 | 18 | 18 | 300 | 300 | 0.3 |  | 44 |  |  | 0.941
СП | 105 | 8 | 18 | 18 | 300 | 300 | 0.3 |  | 44 |  |  | 0.941
СП | 110 | 8 | 18 | 18 | 300 | 300 | 0.3 |  | 44 |  |  | 0.935
СП | 115 | 8 | 18 | 18 | 300 | 300 | 0.3 |  | 44 |  |  | 0.935
СП | 120 | 8 | 18 | 18 | 300 | 300 | 0.3 |  | 44 |  |  | 0.935
СП | 125 | 8 | 18 | 18 | 300 | 300 | 0.3 |  | 44 |  |  | 0.935
СП | 130 | 8 | 18 | 18 | 300 | 300 | 0.3 |  | 44 |  |  | 0.935
СП | 135 | 8 | 18 | 18 | 300 | 300 | 0.3 |  | 44 |  |  | 0.935
СП | 140 | 8 | 18 | 18 | 300 | 300 | 0.3 |  | 44 |  |  | 0.935
СП | 145 | 8 | 18 | 18 | 300 | 300 | 0.3 |  | 44 |  |  | 0.935
СП | 150 | 8 | 18 | 18 | 300 | 300 | 0.3 |  | 44 |  |  | 0.935
КЖ | 30 | 10 | 20 | 16 | 150 | 300 | 0.3 |  | 60 |  |  | 0.964
КЖ | 35 | 10 | 20 | 16 | 150 | 300 | 0.3 |  | 60 |  |  | 0.964
КЖ | 40 | 10 | 20 | 16 | 150 | 300 | 0.3 |  | 60 |  |  | 0.961
КЖ | 45 | 10 | 18 | 16 | 250 | 300 | 0.3 |  | 60 |  |  | 0.961
КЖ | 50 | 10 | 18 | 16 | 250 | 300 | 0.3 |  | 60 |  |  | 0.955
КЖ | 55 | 10 | 18 | 16 | 250 | 300 | 0.3 |  | 60 |  |  | 0.955
КЖ | 60 | 10 | 18 | 16 | 250 | 300 | 0.3 |  | 60 |  |  | 0.95
КЖ | 65 | 10 | 18 | 16 | 250 | 300 | 0.3 |  | 50 |  |  | 0.95
КЖ | 70 | 10 | 18 | 16 | 250 | 300 | 0.3 |  | 50 |  |  | 0.947
КЖ | 75 | 8 | 18 | 18 | 300 | 300 | 0.3 |  | 50 |  |  | 0.947
КЖ | 80 | 8 | 18 | 18 | 300 | 300 | 0.3 |  | 50 |  |  | 0.944
КЖ | 85 | 8 | 18 | 18 | 300 | 300 | 0.3 |  | 50 |  |  | 0.944
КЖ | 90 | 8 | 18 | 18 | 300 | 300 | 0.3 |  | 50 |  |  | 0.944
КЖ | 95 | 8 | 18 | 18 | 300 | 300 | 0.3 |  | 44 |  |  | 0.944
КЖ | 100 | 8 | 18 | 18 | 300 | 300 | 0.3 |  | 44 |  |  | 0.941
КЖ | 105 | 8 | 18 | 18 | 300 | 300 | 0.3 |  | 44 |  |  | 0.941
КЖ | 110 | 8 | 18 | 18 | 300 | 300 | 0.3 |  | 44 |  |  | 0.935
КЖ | 115 | 8 | 18 | 18 | 300 | 300 | 0.3 |  | 44 |  |  | 0.935
КЖ | 120 | 8 | 18 | 18 | 300 | 300 | 0.3 |  | 44 |  |  | 0.935
КЖ | 125 | 8 | 18 | 18 | 300 | 300 | 0.3 |  | 44 |  |  | 0.935
КЖ | 130 | 8 | 18 | 18 | 300 | 300 | 0.3 |  | 44 |  |  | 0.935
КЖ | 135 | 8 | 18 | 18 | 300 | 300 | 0.3 |  | 44 |  |  | 0.935
КЖ | 140 | 8 | 18 | 18 | 300 | 300 | 0.3 |  | 44 |  |  | 0.935
КЖ | 145 | 8 | 18 | 18 | 300 | 300 | 0.3 |  | 44 |  |  | 0.935
КЖ | 150 | 8 | 18 | 18 | 300 | 300 | 0.3 |  | 44 |  |  | 0.935
З | 30 | 10 | 20 | 16 | 150 | 300 | 0.3 |  | 60 |  |  | 0.964
З | 35 | 10 | 20 | 16 | 150 | 300 | 0.3 |  | 60 |  |  | 0.964
З | 38 | 10 | 20 | 16 | 150 | 300 | 0.3 |  | 60 |  |  | 0.962
З | 40 | 10 | 20 | 16 | 150 | 300 | 0.3 |  | 60 |  |  | 0.961
З | 45 | 10 | 18 | 16 | 250 | 300 | 0.3 |  | 60 |  |  | 0.961
З | 50 | 10 | 18 | 16 | 250 | 300 | 0.3 |  | 60 |  |  | 0.955
З | 55 | 10 | 18 | 16 | 250 | 300 | 0.3 |  | 60 |  |  | 0.955
З | 60 | 10 | 18 | 16 | 250 | 300 | 0.3 |  | 60 |  |  | 0.95
З | 65 | 10 | 18 | 16 | 250 | 300 | 0.3 |  | 50 |  |  | 0.95
З | 70 | 10 | 18 | 16 | 250 | 300 | 0.3 |  | 50 |  |  | 0.947
З | 75 | 8 | 20 | 17 | 300 | 400 | 0.3 |  | 50 |  |  | 0.947
З | 80 | 8 | 20 | 17 | 300 | 400 | 0.3 |  | 50 |  |  | 0.944
З | 85 | 8 | 20 | 17 | 300 | 400 | 0.3 |  | 50 |  |  | 0.944
З | 90 | 8 | 20 | 17 | 300 | 400 | 0.3 |  | 50 |  |  | 0.944
З | 95 | 8 | 20 | 17 | 300 | 400 | 0.3 |  | 44 |  |  | 0.944
З | 100 | 8 | 20 | 17 | 300 | 400 | 0.3 |  | 44 |  |  | 0.942
З | 103 | 8 | 20 | 17 | 300 | 400 | 0.3 |  | 44 |  |  | 0.942
З | 105 | 8 | 20 | 17 | 300 | 400 | 0.3 |  | 44 |  |  | 0.942
З | 110 | 8 | 20 | 17 | 300 | 400 | 0.3 |  | 44 |  |  | 0.936
З | 115 | 8 | 20 | 17 | 300 | 400 | 0.3 |  | 44 |  |  | 0.936
З | 120 | 8 | 20 | 17 | 300 | 400 | 0.3 |  | 44 |  |  | 0.936
З | 125 | 8 | 20 | 17 | 300 | 400 | 0.3 |  | 44 |  |  | 0.936
З | 130 | 8 | 20 | 17 | 300 | 400 | 0.3 |  | 44 |  |  | 0.936
З | 135 | 8 | 20 | 17 | 300 | 400 | 0.3 |  | 44 |  |  | 0.936
З | 140 | 8 | 20 | 17 | 300 | 400 | 0.3 |  | 44 |  |  | 0.936
З | 145 | 8 | 20 | 17 | 300 | 400 | 0.3 |  | 44 |  |  | 0.936
З | 150 | 8 | 20 | 17 | 300 | 400 | 0.3 |  | 44 |  |  | 0.936
МЖ | 25 | 10 | 21 | 18 | 250 | 450 | 0.3 |  | 60 |  |  | 0.966
МЖ | 30 | 10 | 21 | 18 | 250 | 450 | 0.3 |  | 60 |  |  | 0.964
МЖ | 33 | 10 | 21 | 18 | 250 | 450 | 0.3 |  | 60 |  |  | 0.964
МЖ | 35 | 10 | 21 | 18 | 250 | 450 | 0.3 |  | 60 |  |  | 0.964
МЖ | 40 | 10 | 21 | 18 | 250 | 450 | 0.3 |  | 60 |  |  | 0.961
МЖ | 45 | 10 | 19 | 19 | 400 | 500 | 0.3 |  | 60 |  |  | 0.961
МЖ | 50 | 10 | 19 | 19 | 400 | 500 | 0.3 |  | 60 |  |  | 0.955
МЖ | 55 | 10 | 19 | 19 | 400 | 500 | 0.3 |  | 60 |  |  | 0.955
МЖ | 60 | 10 | 19 | 19 | 400 | 500 | 0.3 |  | 60 |  |  | 0.95
МЖ | 65 | 10 | 19 | 19 | 400 | 500 | 0.3 |  | 50 |  |  | 0.95
МЖ | 70 | 10 | 19 | 19 | 400 | 500 | 0.3 |  | 50 |  |  | 0.947
МЖ | 75 | 8 | 21 | 20 | 500 | 600 | 0.3 |  | 50 |  |  | 0.947
МЖ | 80 | 8 | 21 | 20 | 500 | 600 | 0.3 |  | 50 |  |  | 0.944
МЖ | 85 | 8 | 21 | 20 | 500 | 600 | 0.3 |  | 50 |  |  | 0.944
МЖ | 90 | 8 | 21 | 20 | 500 | 600 | 0.3 |  | 50 |  |  | 0.944
МЖ | 95 | 8 | 21 | 20 | 500 | 600 | 0.3 |  | 44 |  |  | 0.944
МЖ | 100 | 8 | 21 | 20 | 500 | 600 | 0.3 |  | 44 |  |  | 0.942
МЖ | 105 | 8 | 21 | 20 | 500 | 600 | 0.3 |  | 44 |  |  | 0.939
МЖ | 110 | 8 | 21 | 20 | 500 | 600 | 0.3 |  | 44 |  |  | 0.939
МЖ | 115 | 8 | 21 | 20 | 500 | 600 | 0.3 |  | 44 |  |  | 0.939
МЖ | 120 | 8 | 21 | 20 | 500 | 600 | 0.3 |  | 44 |  |  | 0.939
МЖ | 125 | 8 | 21 | 20 | 500 | 600 | 0.3 |  | 44 |  |  | 0.939
МЖ | 130 | 8 | 21 | 20 | 500 | 600 | 0.3 |  | 44 |  |  | 0.939
МЖ | 135 | 8 | 21 | 20 | 500 | 600 | 0.3 |  | 44 |  |  | 0.939
МЖ | 140 | 8 | 21 | 20 | 500 | 600 | 0.3 |  | 44 |  |  | 0.939
МЖ | 145 | 8 | 21 | 20 | 500 | 600 | 0.3 |  | 44 |  |  | 0.939
МЖ | 150 | 8 | 21 | 20 | 500 | 600 | 0.3 |  | 44 |  |  | 0.939
СМС | 30 | 10 | 25 | 22 | 400 | 400 | 0.3 |  | 60 |  |  | 0.964
СМС | 35 | 10 | 25 | 22 | 400 | 400 | 0.3 |  | 60 |  |  | 0.964
СМС | 40 | 10 | 25 | 22 | 400 | 400 | 0.3 |  | 60 |  |  | 0.961
СМС | 45 | 10 | 25 | 22 | 500 | 500 | 0.3 |  | 60 |  |  | 0.961
СМС | 50 | 10 | 25 | 22 | 500 | 500 | 0.3 |  | 60 |  |  | 0.955
СМС | 55 | 10 | 25 | 22 | 500 | 500 | 0.3 |  | 60 |  |  | 0.955
СМС | 60 | 10 | 25 | 22 | 500 | 500 | 0.3 |  | 60 |  |  | 0.95
СМС | 65 | 10 | 25 | 22 | 500 | 500 | 0.3 |  | 50 |  |  | 0.95
СМС | 70 | 10 | 25 | 22 | 500 | 500 | 0.3 |  | 50 |  |  | 0.947
СМС | 75 | 8 | 25 | 22 | 500 | 500 | 0.3 |  | 50 |  |  | 0.947
СМС | 80 | 8 | 25 | 22 | 500 | 500 | 0.3 |  | 50 |  |  | 0.944
СМС | 85 | 8 | 25 | 22 | 500 | 500 | 0.3 |  | 50 |  |  | 0.944
СМС | 90 | 8 | 25 | 22 | 500 | 500 | 0.3 |  | 50 |  |  | 0.944
СМС | 95 | 8 | 25 | 22 | 500 | 500 | 0.3 |  | 44 |  |  | 0.944
СМС | 100 | 8 | 25 | 22 | 500 | 500 | 0.3 |  | 44 |  |  | 0.942
СМС | 105 | 8 | 25 | 22 | 500 | 500 | 0.3 |  | 44 |  |  | 0.939
СМС | 110 | 8 | 25 | 22 | 500 | 500 | 0.3 |  | 44 |  |  | 0.939
СМС | 115 | 8 | 25 | 22 | 500 | 500 | 0.3 |  | 44 |  |  | 0.939
СМС | 120 | 8 | 25 | 22 | 500 | 500 | 0.3 |  | 44 |  |  | 0.939
СМС | 125 | 8 | 25 | 22 | 500 | 500 | 0.3 |  | 44 |  |  | 0.939
СМС | 130 | 8 | 25 | 22 | 500 | 500 | 0.3 |  | 44 |  |  | 0.939
СМС | 135 | 8 | 25 | 22 | 500 | 500 | 0.3 |  | 44 |  |  | 0.939
СМС | 140 | 8 | 25 | 22 | 500 | 500 | 0.3 |  | 44 |  |  | 0.939
СМС | 145 | 8 | 25 | 22 | 500 | 500 | 0.3 |  | 44 |  |  | 0.939
СМС | 150 | 8 | 25 | 22 | 500 | 500 | 0.3 |  | 44 |  |  | 0.939
ПП | 40 | 10 | 33 | 30 | 500 | 600
ПП | 45 | 10 | 32 | 30 | 500 | 650
ПП | 50 | 10 | 32 | 30 | 500 | 650
ПП | 55 | 10 | 32 | 30 | 500 | 650
ПП | 60 | 10 | 32 | 30 | 500 | 650
ПП | 65 | 10 | 32 | 30 | 500 | 650
ПП | 70 | 10 | 32 | 30 | 500 | 650
ПП | 75 | 10 | 31 | 30 | 650 | 700
ПП | 80 | 10 | 31 | 30 | 650 | 700
Л | 25 | 10
Л | 30 | 10
Л | 35 | 10
Л20 | 20 | 10 | 21 | 14 | 130 | 300 | 0.3 |  | 60
Л20 | 25 | 10 | 21 | 14 | 130 | 300 | 0.3 |  | 60
СП | 25 | 10 | 20 | 16 | 150 | 300 | 0.3 |  | 60 |  |  | 0.964
ТН | 30 | 10 | 20 | 16 | 150 | 300 | 0.5 |  | 60 |  |  | 0.964
Л2 (peel) | 40 | 10 | 17 | 16 | 200 | 300 | 0.25
Л1 (peel) | 25 | 10 | [9 empty] | 0.961 | 20 | 16 | 150 | 300 | 0.3
Л1 (peel) | 40 | 10 | [9 empty] | 0.961
Л1 (peel) | 50 | 10 | [9 empty] | 0.95
Л1 (peel) | 55 | 10 | [9 empty] | 0.95
Л1 (peel) | 60 | 10 | [9 empty] | 0.95
Л1 (peel) | 80 | 10 | [9 empty] | 0.95
Л1 (peel) | 90 | 10 | [9 empty] | 0.95
Л100 | 100 | 8 | [9 empty] | 0.94
Л (peel) | 40 | 10 | 17 | 16 | 200 | 300 | 0.3 |  |  |  |  | 0.961
Л3 (peel) | 60 | 10 | 18 | 16 | 150 | 300 | 0.3 |  |  |  |  | 0.95
ЛРР | 45 | 10 | [9 empty] | 0.958
1.14 Пак1 | 55 | 10 | [9 empty] | 0.94

## Архив
№ заказа | Клиент | Дата | Смена | № рулона | № Линии | Марка пленки | Цвет | Ширина, мм | Толщина номинал, мкм | Толщина min, мкм | Толщина max, мкм | Ширина ФАКТ | Прочность, MPa MD | Прочность, MPa TD | ε, % MD | ε, % TD | Трение, μS | Трение, μD | Светопропускание, % | Прочность сварного шва, MPa | Активация, дин | Соответствие НТД | Разнотолщинность, % | Год
25894 | ДЗГУ | 2022-05-31 | 4 | 2 | Tecom | З | прозрачный | 1180 | 60 | 58 | 65 | +5/-0 | 22.3 | 16.5 | 519 | 755 | 0.2 | 0.18 |  |  | 38 |  | 5.833%
26193 | Таурас-Пласт | 2022-05-31 | 4 | 2 | KS-1 | Л20 | прозрачный | 720 | 25 | 23 | 27 | +5/-0 | 27.8 | 15.4 | 124 | 581 | 0.2 | 0.15 |  |  | 42 |  | 8%
26289 | МГУ | 2022-05-31 | 4 | 1 | Tecom | СП | прозрачный | 1040 | 40 | 40 | 45 | +6/-0 | 22.4 | 19.1 | 253 | 575 | 0.2 | 0.15 |  |  | 38 |  | 6.25%
26286 | МГУ | 2022-05-31 | 4 | 1 | Tecom | СП | белый | 880 | 60 | 58 | 65 | +5/-0 | 21.8 | 18.5 | 320 | 809 | 0.2 | 0.2 | 52 |  | 38 |  | 5.833%
26287 | МГУ | 2022-05-31 | 4 | 1 | Tecom | СП | белый | 1050 | 140 | 125 | 143 | +5/-0 | 18.6 | 18 | 660 | 819 | 0.2 | 0.2 | 48 |  | 38 |  | 6.429%
26319 | МГУ | 2022-06-03 | 3 | 2 | KS-1 | Л | прозрачный | 900 | 25 | 24 | 27 | +5/-0 | 26.4 | 17.7 | 270 | 568 | 0.2 | 0.15 |  |  | 42 |  | 6%
26298 | МГУ | 2022-06-03 | 4 | 2 | KS-1 | З | прозрачный | 740 | 65 | 60 | 70 | +5/-0 | 24.6 | 18.9 | 476 | 724 | 0.2 | 0.18 |  |  | 38 |  | 7.692%
26297 | ДЗГУ | 2022-06-03 | 4 | 2 | Tecom | З | прозрачный | 1000 | 120 | 112 | 128 | +5/-0 | 18.8 | 18 | 557 | 765 | 0.2 | 0.2 |  |  | 38 |  | 6.667%
26305 | Хоупак | 2022-06-03 | 4 | 2 | Tecom | СП | прозрачный | 1000 | 85 | 80 | 91 | +5/-0 | 21.8 | 19.8 | 402 | 736 | 0.2 | 0.2 |  |  | 38 |  | 6.471%
26142 | МГУ | 2022-06-03 | 4 | 2 | Tecom | СП | прозрачный | 900 | 120 | 113 | 132 | +5/-0 | 20.8 | 19.4 | 589 | 780 | 0.2 | 0.2 |  |  | 38 |  | 7.917%
26259 | Хоупак | 2022-06-03 | 4 | 2 | KS-1 | З | прозрачный | 880 | 40 | 37 | 43 | +5/-0 | 24.2 | 16.6 | 364 | 560 | 0.2 | 0.17 |  |  | 38 |  | 7.5%
1028 | ДЗГУ | 2022-06-06 | 3 | 2 | Tecom | З | прозрачный | 1180 | 60 | 56 | 64 | +5/-0 | 21.4 | 18.7 | 520 | 650 | 0.2 | 0.2 |  |  | 38 |  | 6.667%
26308 | ДЗГУ | 2022-06-06 | 4 | 2 | Tecom | З | прозрачный | 980 | 70 | 65 | 75 | +5/-0 | 21.7 | 19.5 | 485 | 706 | 0.2 | 0.2 |  |  | 38 |  | 7.143%
26311 | ДЗГУ | 2022-06-06 | 4 | 2 | Tecom | З | прозрачный | 1100 | 40 | 36 | 44 | +5/-0 | 25.7 | 20.7 | 376 | 622 | 0.2 | 0.15 |  |  | 38 |  | 10%
26303 | МГУ | 2022-06-06 | 4 | 2 | Tecom | КЖ | прозрачный | 980 | 80 | 74 | 87 | +5/-0 | 24.2 | 23 | 683 | 822 | 0.2 | 0.2 |  |  | 38 |  | 8.125%
26304 | МГУ | 2022-06-06 | 4 | 2 | Tecom | З | прозрачный | 980 | 80 | 73 | 86 | +5/-0 | 22 | 20.5 | 664 | 775 | 0.2 | 0.2 |  |  | 38 |  | 8.125%
26299 | МГУ | 2022-06-06 | 2 | 2 | Tecom | МЖ | прозрачный | 880 | 85 | 82 | 96 | +5/-0 | 28.1 | 23.1 | 662 | 835 | 0.2 | 0.2 |  |  | 38 |  | 8.235%
26261 | Хоупак | 2022-06-06 | 2 | 2 | KS-1 | З | прозрачный | 890 | 40 | 36 | 43 | +5/-0 | 23.8 | 18.8 | 429 | 573 | 0.2 | 0.15 |  |  | 38 |  | 8.75%
26310 | ДЗГУ | 2022-06-07 | 2 | 2 | KS-1 | З | прозрачный | 1220 | 40 | 36 | 43 | +5/-0 | 21.5 | 20.6 | 462 | 654 | 0.2 | 0.16 |  |  | 38 |  | 8.75%
26309 | ДЗГУ | 2022-06-09 | 4 | 2 | KS-1 | З | прозрачный | 1220 | 50 | 46 | 54 | +5/-0 | 20.1 | 18 | 475 | 678 | 0.2 | 0.18 |  |  | 38 |  | 8%
1029 | МГУ | 2022-06-09 | 4 | 2 | Tecom | З | прозрачный | 1170 | 110 | 102 | 118 | +5/-0 | 20 | 19 | 653 | 791 | 0.2 | 0.2 |  |  | 38 |  | 7.273%
1030 | ДЗГУ | 2022-06-09 | 4 | 2 | Tecom | З | прозрачный | 1020 | 100 | 93 | 109 | +5/-0 | 20 | 17.3 | 500 | 668 | 0.2 | 0.2 |  |  | 38 |  | 8%
26213 | МГУ | 2022-05-11 | 2 | 1 | KS-1 | Л peel | прозрачный | 940 | 40 | 37 | 43 | +5/-0 | 23.2 | 16.7 | 289 | 529 | 0.2 | 0.2 |  |  | 38 |  | 7.5%
1031 | МГУ | 2022-06-10 | 2 | 2 | Tecom | МЖ | прозрачный | 800 | 80 | 75 | 87 | +5/-0 | 22.1 | 20.4 | 411 | 753 | 0.2 | 0.18 |  |  | 38 |  | 7.5%
1032 | МГУ | 2022-06-10 | 2 | 3 | Tecom | МЖ | прозрачный | 800 | 100 | 95 | 110 | +5/-0 | 21.1 | 20 | 518 | 771 | 0.2 | 0.2 |  |  | 38 |  | 7.5%
1016 | Таурас-Пласт | 2022-06-10 | 2 | 3 | Tecom | МЖ | прозрачный | 810 | 30 | 28 | 33 | +5/-0 | 22.7 | 18.5 | 450 | 640 | 0.2 | 0.15 |  |  | 38 |  | 8.333%
1039 | МГУ | 2022-06-14 | 1 | 2 | Tecom | СП | прозрачный | 1040 | 80 | 74 | 86 | +5/-0 | 20.8 | 19.1 | 910 | 910 | 0.2 | 0.2 |  |  | 38 |  | 7.5%
1035 | МГУ | 2022-06-14 | 1 | 2 | Tecom | СП | прозрачный | 1140 | 80 | 75 | 87 | +5/-0 | 19.4 | 18.4 | 578 | 736 | 0.2 | 0.2 |  |  | 38 |  | 7.5%
1034 | МГУ | 2022-06-14 | 3 | 2 | Tecom | СП | прозрачный | 1170 | 80 | 76 | 89 | +5/-0 | 19.8 | 18.6 | 574 | 732 | 0.2 | 0.2 |  |  | 38 |  | 8.125%
1033 | Таурас-Пласт | 2022-06-14 | 3 | 2 | Tecom | СП | прозрачный | 930 | 110 | 100 | 118 | +5/-0 | 21.1 | 18.8 | 604 | 760 | 0.2 | 0.2 |  |  | 38 |  | 8.182%
1037 | МГУ | 2022-06-14 | 2 | 6 | Tecom | СП | прозрачный | 1080 | 110 | 98 | 116 | +5/-0 | 20.4 | 18.8 | 653 | 760 | 0.2 | 0.2 |  |  | 38 |  | 8.182%
1037 | МГУ | 2022-06-14 | 2 | 6 | Tecom | СП | прозрачный | 1080 | 110 | 98 | 116 | +5/-0 | 20.4 | 18.8 | 653 | 760 | 0.2 | 0.2 |  |  | 38 |  | 8.182%
1038 | ДЗГУ | 2022-06-14 | 2 | 2 | Tecom | СП | прозрачный | 1070 | 75 | 71 | 82 | +5/-0 | 20 | 18 | 610 | 715 | 0.2 | 0.2 |  |  | 38 |  | 7.333%
1038 | ДЗГУ | 2022-06-14 | 2 | 2 | Tecom | СП | прозрачный | 1070 | 75 | 71 | 82 | +5/-0 | 20 | 18 | 610 | 715 | 0.2 | 0.2 |  |  | 38 |  | 7.333%
1036 | МГУ | 2022-06-14 | 4 | 4 | Tecom | СП | прозрачный | 660 | 110 | 98 | 115 | +5/-0 | 21 | 20.3 | 580 | 750 | 0.2 | 0.2 |  |  | 38 |  | 7.727%
1041 | МГУ | 2022-06-14 | 2 | 4 | Tecom | СП | прозрачный | 990 | 80 | 76 | 88 | +5/-0 | 19.7 | 18 | 427 | 684 | 0.2 | 0.2 |  |  | 38 |  | 7.5%
1017 | Таурас-Пласт | 2022-06-14 | 3 | 2 | KS-1 | СП | прозрачный | 810 | 50 | 46 | 55 | +5/-0 | 24 | 22 | 400 | 600 | 0.2 | 0.2 |  |  | 38 |  | 9%
1018 | МГУ | 2022-06-14 | 4 | 2 | KS-1 | СП | прозрачный | 970 | 50 | 46 | 54 | +5/-0 | 20.4 | 18 | 397 | 517 | 0.2 | 0.17 |  |  | 38 |  | 8%
1019 | Таурас-Пласт | 2022-06-14 | 4 | 2 | KS-1 | СП | прозрачный | 970 | 40 | 36 | 43 | +5/-0 | 26 | 21 | 270 | 620 | 0.2 | 0.15 |  |  | 38 |  | 8.75%
1021 | МГУ | 2022-06-14 | 4 | 2 | KS-1 | СП | прозрачный | 1020 | 30 | 30 | 35 | +5/-0 | 28.6 | 23.5 | 150 | 621 | 0.2 | 0.15 |  |  | 38 |  | 8.333%
1020 | Таурас-Пласт | 2022-06-14 | 4 | 2 | KS-1 | СП | прозрачный | 1030 | 45 | 42 | 50 | +5/-0 | 22 | 20.8 | 315 | 700 | 0.2 | 0.15 |  |  | 38 |  | 8.889%
1057 | Политайп | 2022-06-14 | 2 | 2 | KS-1 | СП | прозрачный | 1070 | 25 | 23 | 28 | +5/-0 | 29.7 | 21.4 | 180 | 625 | 0.2 | 0.15 |  |  | 38 |  | 10%
1022 | МГУ | 14.062022 | 2 | 2 | KS-1 | СП | прозрачный | 920 | 50 | 47 | 55 | +5/-0 | 24.9 | 18 | 253 | 603 | 0.2 | 0.2 |  |  | 38 |  | 8%
1040 | Окил-Сато | 14.062022 | 3 | 2 | Tecom | СП | прозрачный | 1000 | 100 | 92 | 107 | +5/-0 | 25 | 20 | 546 | 740 | 0.2 | 0.2 |  |  | 38 |  | 7.5%
1023 | Упак-Маркет | 2022-06-14 | 4 | 2 | KS-1 | СП | прозрачный | 780 | 50 | 46 | 54 | +5/-0 | 22.2 | 19.3 | 430 | 590 | 0.2 | 0.2 |  |  | 38 |  | 8%
1042 | ДЗГУ | 2022-06-14 | 1 | 2 | Tecom | СП | прозрачный | 980 | 80 | 74 | 86 | +5/-0 | 19.3 | 18.7 | 461 | 772 | 0.2 | 0.2 |  |  | 38 |  | 7.5%
1024 | МГУ | 2022-06-15 | 1 | 2 | KS-1 | З | прозрачный | 760 | 50 | 46 | 54 | +5/-0 | 25.1 | 22.8 | 520 | 646 | 0.2 | 0.17 |  |  | 38 |  | 8%
1025 | Таурас-Пласт | 2022-06-15 | 1 | 2 | KS-1 | СП | прозрачный | 830 | 45 | 40 | 48 | +5/-0 | 22.4 | 19.1 | 450 | 640 | 0.2 | 0.17 |  |  | 38 |  | 8.889%
1026 | Таурас-Пласт | 2022-06-15 | 1 | 2 | KS-1 | МЖ | прозрачный | 990 | 30 | 27 | 32 | +5/-0 | 24.6 | 18 | 334 | 607 | 0.2 | 0.15 |  |  | 38 |  | 8.333%
1027 | Таурас-Пласт | 2022-06-15 | 2 | 4 | KS-1 | З | прозрачный | 470 | 50 | 46 | 54 | +5/-0 | 18.4 | 16.6 | 365 | 592 | 0.2 | 0.2 |  |  | 38 |  | 8%
1044 | МГУ | 2022-06-15 | 2 | 2 | Tecom | СП | прозрачный | 720 | 110 | 93 | 109 | +5/-0 | 20.6 | 18.2 | 375 | 761 | 0.2 | 0.2 |  |  | 38 |  | 7.273%
1058 | Политайп | 2022-06-15 | 1 | 2 | KS-1 | Л | прозрачный | 820 | 25 | 22 | 27 | +5/-0 | 30.6 | 19.4 | 229 | 641 | 0.2 | 0.15 |  |  | 42 |  | 10%
1045 | Таурас-Пласт | 2022-06-16 | 2 | 2 | Tecom | СП | прозрачный | 870 | 120 | 112 | 129 | +5/-0 | 20.3 | 19 | 506 | 716 | 0.2 | 0.2 |  |  | 38 |  | 7.083%
1046 | Таурас-Пласт | 2022-06-16 | 4 | 4 | Tecom | СП | прозрачный | 520 | 60 | 56 | 65 | +5/-0 | 21.6 | 18.1 | 303 | 586 | 0.2 | 0.2 |  |  | 38 |  | 7.5%
9 | Нова Ролл | 2022-06-17 | 4 | 2 | Tecom | СП | прозрачный | 1220 | 40 | 36 | 44 | +5/-0 | 23.3 | 19.4 | 242 | 550 | 0.2 | 0.15 |  |  | 38 |  | 10%
1082 | МГУ | 2022-06-17 | 4 | 2 | KS-1 | СП | прозрачный | 1200 | 30 | 27 | 33 | +5/-0 | 22.9 | 19.7 | 397 | 655 | 0.2 | 0.17 |  |  | 38 |  | 10%
1075 | ДЗГУ | 2022-06-17 | 4 | 2 | KS-1 | СП | прозрачный | 1140 | 40 | 37 | 44 | +5/-0 | 20 | 18.6 | 315 | 639 | 0.2 | 0.18 |  |  | 38 |  | 8.75%
1047 | ДЗГУ | 2022-06-17 | 4 | 2 | Tecom | МЖ | прозрачный | 1220 | 100 | 94 | 110 | +5/-0 | 19 | 19 | 553 | 654 | 0.2 | 0.2 |  |  | 38 |  | 8%
1049 | Таурас-Пласт | 2022-06-17 | 1 | 2 | KS-1 | МЖ | прозрачный | 810 | 50 | 46 | 54 | +5/-0 | 21 | 19.4 | 400 | 559 | 0.2 | 0.2 |  |  | 38 |  | 8%
1015 | ДЗГУ | 2022-06-17 | 1 | 2 | KS-1 | З | прозрачный | 1220 | 50 | 46 | 54 | +5/-0 | 20.1 | 18 | 475 | 678 | 0.2 | 0.2 |  |  | 38 |  | 8%
2 | Адгезив | 2022-06-17 | 4 | 4 | KS-2 | Адгезал | прозрачный | 1514 | 50 | 46 | 55 | +5/-0 | 22.3 | 18.2 | 583 | 662 | без ск.д. |  |  |  | без акт. |  | 9%
1089 | МГУ | 2022-06-17 | 4 | 2 | Tecom | МЖ | прозрачный | 880 | 85 | 82 | 95 | +5/-0 | 22.8 | 20.2 | 501 | 749 | 0.2 | 0.2 |  |  | 38 |  | 7.647%
1080 | МГУ | 2022-06-20 | 4 | 2 | Tecom | СП | прозрачный | 1010 | 120 | 117 | 136 | +5/-0 | 18.6 | 18 | 600 | 749 | 0.2 | 0.2 |  |  | 38 |  | 7.917%
1068 | МГУ | 2022-06-20 | 3 | 2 | Tecom | СП | прозрачный | 900 | 100 | 90 | 106 | +5/-0 | 25 | 20 | 540 | 740 | 0.2 | 0.2 |  |  | 38 |  | 8%
1083 | МГУ | 2022-06-20 | 4 | 2 | Tecom | СП | прозрачный | 790 | 80 | 74 | 86 | +5/-0 | 19.1 | 18.6 | 630 | 696 | 0.2 | 0.18 |  |  | 38 |  | 7.5%
1067 | МГУ | 2022-06-20 | 3 | 2 | Tecom | МЖ | прозрачный | 750 | 100 | 95 | 110 | +5/-0 | 22.1 | 21.4 | 677 | 740 | 0.2 | 0.2 |  |  | 38 |  | 7.5%
1050 | Таурас-Пласт | 2022-06-20 | 3 | 2 | Tecom | МЖ | прозрачный | 750 | 50 | 46 | 54 | +5/-0 | 22 | 19 | 402 | 557 | 0.2 | 0.2 |  |  | 38 |  | 8%
1048 | Таурас-Пласт | 2022-06-20 | 3 | 2 | Tecom | З | прозрачный | 870 | 80 | 74 | 86 | +5/-0 | 21.7 | 19.7 | 562 | 750 | 0.2 | 0.2 |  |  | 38 |  | 7.5%
1081 | МГУ | 2022-06-20 | 2 | 2 | Tecom | СП | прозрачный | 1010 | 120 | 114 | 131 | +5/-0 | 18.4 | 18 | 596 | 633 | 0.2 | 0.2 |  |  | 38 |  | 7.083%
1 | Адгезив | 2022-06-20 | 1 | 2 | KS-2 | Адгезал | прозрачный | 1234 | 50 | 46 | 54 | +5/-0 | 18.4 | 14 | 440 | 610 | без ск.д. |  |  |  | без акт. |  | 8%
3 | Адгезив | 2022-06-20 | 1 | 2 | KS-2 | Адгезал | прозрачный | 1234 | 50 | 46 | 55 | +5/-0 | 18.4 | 13.8 | 461 | 612 | без ск.д. |  |  |  | без акт. |  | 9%
4 | Адгезив | 2022-06-20 | 1 | 2 | KS-2 | Адгезал | прозрачный | 1514 | 50 | 47 | 56 | +5/-0 | 22.1 | 18.1 | 580 | 660 | без ск.д. |  |  |  | без акт. |  | 9%
1160 | МГУ | 2022-06-21 | 3 | 2 | KS-1 | СП | прозрачный | 980 | 50 | 46 | 54 | +5/-0 | 21.3 | 18.9 | 321 | 608 | 0.2 | 0.18 |  |  | 38 |  | 8%
1141 | МГУ | 2022-06-21 | 3 | 2 | KS-1 | СП | прозрачный | 1180 | 30 | 27 | 33 | +5/-0 | 24 | 18.2 | 298 | 496 | 0.2 | 0.15 |  |  | 38 |  | 10%
1136 | МГУ | 2022-06-21 | 3 | 2 | Tecom | СП | прозрачный | 860 | 85 | 80 | 92 | +5/-0 | 20.2 | 19.2 | 313 | 701 | 0.2 | 0.2 |  |  | 38 |  | 7.059%
1137 | МГУ | 2022-06-21 | 3 | 2 | Tecom | КЖ | прозрачный | 980 | 80 | 76 | 88 | +5/-0 | 21.1 | 18.6 | 344 | 617 | 0.2 | 0.2 |  |  | 38 |  | 7.5%
1164 | МГУ | 2022-06-21 | 2 | 2 | Tecom | КЖ | прозрачный | 1180 | 60 | 56 | 64 | +5/-0 | 22 | 17 | 393 | 568 | 0.2 | 0.2 |  |  | 38 |  | 6.667%
1153 | МГУ | 2022-06-21 | 2 | 2 | Tecom | КЖ | белый | 1100 | 60 | 57 | 65 | +5/-0 | 22.1 | 19.5 | 353 | 586 | 0.2 | 0.2 | 51 |  | 38 |  | 6.667%
1161 | МГУ | 2022-06-22 | 2 | 2 | KS-1 | СП | прозрачный | 980 | 50 | 47 | 55 | +5/-0 | 21.2 | 18.4 | 294 | 606 | 0.2 | 0.2 |  |  | 38 |  | 8%
1202 | Таурас-Пласт | 2022-06-22 | 3 | 2 | Tecom | СП | белый | 1280 | 80 | 74 | 86 | +5/-0 | 19.3 | 19.1 | 484 | 687 | 0.2 | 0.2 | 51 |  | 38 |  | 7.5%
1090 | МГУ | 2022-06-22 | 3 | 2 | Tecom | СП | белый | 760 | 130 | 120 | 139 | +5/-0 | 19.4 | 18.3 | 531 | 774 | 0.2 | 0.2 | 50 |  | 38 |  | 7.308%
1115 | МГУ | 2022-06-22 | 3 | 2 | KS-2 | СП | прозрачный | 1280 | 30 | 27 | 33 | +5/-0 | 27.1 | 19.1 | 210 | 565 | 0.2 | 0.15 |  |  | 38 |  | 10%
1158 | МГУ | 2022-06-22 | 2 | 2 | Tecom | КЖ | белый | 940 | 60 | 56 | 66 | +5/-0 | 22.8 | 19.9 | 335 | 634 | 0.2 | 0.2 | 51 |  | 38 |  | 8.333%
1165 | МГУ | 2022-06-22 | 1 | 2 | KS-1 | СП | прозрачный | 980 | 40 | 36 | 44 | +5/-0 | 27 | 20 | 181 | 662 | 0.2 | 0.2 |  |  | 38 |  | 10%
1191 | МГУ | 2022-06-23 | 1 | 2 | KS-2 | СП | прозрачный | 1130 | 50 | 46 | 55 | +5/-0 | 22.2 | 19.3 | 323 | 614 | 0.2 | 0.18 |  |  | 38 |  | 9%
1134 | МГУ | 2022-06-23 | 1 | 2 | KS-2 | СП | прозрачный | 1070 | 50 | 45 | 55 | +5/-0 | 21.5 | 16.9 | 293 | 653 | без ск.д. |  |  |  | 38 |  | 10%
1133 | МГУ | 2022-06-23 | 1 | 2 | KS-2 | СП | прозрачный | 1070 | 40 | 36 | 44 | +5/-0 | 23.1 | 16.3 | 233 | 680 | без ск.д. |  |  |  | 38 |  | 10%
1171 | Таурас-Пласт | 2022-06-23 | 1 | 2 | Tecom | МЖ | белый | 790 | 110 | 101 | 118 | +5/-0 | 21.1 | 20 | 500 | 769 | 0.2 | 0.2 | 48 |  | 38 |  | 7.727%
1132 | МГУ | 2022-06-23 | 1 | 2 | KS-2 | СП | прозрачный | 1070 | 30 | 27 | 33 | +5/-0 | 28.1 | 16.5 | 156 | 622 | без ск.д. |  |  |  | 38 |  | 10%
1172 | Таурас-Пласт | 2022-06-24 | 2 | 4 | Tecom | СП | белый | 470 | 50 | 46 | 55 | +5/-0 | 21.8 | 16.6 | 272 | 629 | 0.2 | 0.2 | 53 |  | 38 |  | 9%
1173 | Таурас-Пласт | 2022-06-24 | 2 | 4 | KS-2 | СП | прозрачный | 830 | 50 | 46 | 54 | +5/-0 | 18.6 | 16.4 | 375 | 554 | 0.2 | 0.18 |  |  | 38 |  | 8%
1159 | МГУ | 2022-06-24 | 2 | 4 | KS-2 | СП | прозрачный | 710 | 30 | 27 | 33 | +5/-0 | 24.1 | 17.6 | 218 | 533 | 0.2 | 0.15 |  |  | 38 |  | 10%
1215 | МГУ | 2022-06-24 | 2 | 4 | KS-2 | СП | прозрачный | 710 | 80 | 74 | 87 | +5/-0 | 20.2 | 19.5 | 499 | 751 | 0.2 | 0.2 |  |  | 38 |  | 8.125%
1204 | Таурас-Пласт | 2022-06-24 | 2 | 4 | Tecom | СП | белый | 1280 | 80 | 74 | 86 | +5/-0 | 19.4 | 19.3 | 485 | 608 | 0.2 | 0.2 | 50 |  | 38 |  | 7.5%
1178 | ДЗГУ | 2022-06-27 | 3 | 2 | Tecom | З | прозрачный | 780 | 85 | 77 | 90 | +5/-0 | 21.8 | 20.6 | 590 | 793 | 0.2 | 0.2 |  |  | 38 |  | 7.647%
1190 | ДЗГУ | 2022-06-27 | 3 | 2 | Tecom | З | прозрачный | 820 | 60 | 56 | 65 | +5/-0 | 24.1 | 18.4 | 401 | 635 | 0.2 | 0.2 |  |  | 38 |  | 7.5%
1229 | МГУ | 2022-06-27 | 4 | 2 | Tecom | КЖ | белый | 1180 | 120 | 107 | 126 | +5/-0 | 20.9 | 19.3 | 656 | 766 | 0.2 | 0.2 | 48 |  | 38 |  | 7.917%
1166 | Упак-Маркет | 2022-06-27 | 4 | 2 | KS-1 | СП | прозрачный | 980 | 40 | 36 | 44 | +5/-0 | 22.4 | 17.8 | 376 | 522 | 0.2 | 0.15 |  |  | 38 |  | 10%
1225 | МГУ | 2022-06-27 | 3 | 2 | KS-1 | СП | прозрачный | 980 | 40 | 37 | 44 | +5/-0 | 21.3 | 16.8 | 330 | 554 | 0.2 | 0.2 |  |  | 38 |  | 8.75%
1230 | МГУ | 2022-06-27 | 1 | 2 | Tecom | СП | белый | 910 | 40 | 36 | 43 | +5/-0 | 25.2 | 20.3 | 400 | 521 | 0.2 | 0.2 | 53 |  | 38 |  | 8.75%
1227 | МГУ | 2022-06-27 | 3 | 2 | KS-2 | СП | прозрачный | 1284 | 40 | 37 | 44 | +5/-0 | 23 | 21.4 | 445 | 614 | 0.2 | 0.2 |  |  | 38 |  | 8.75%
1191 | МГУ | 2022-06-27 | 4 | 2 | KS-2 | СП | прозрачный | 1130 | 50 | 46 | 54 | +5/-0 | 18.4 | 16.8 | 461 | 612 | 0.2 | 0.2 |  |  | 38 |  | 8%
1224 | МГУ | 2022-06-27 | 1 | 2 | KS-2 | СП | прозрачный | 660 | 60 | 55 | 64 | +5/-0 | 21.4 | 19.1 | 358 | 620 | 0.2 | 0.2 |  |  | 38 |  | 7.5%
1216 | МГУ | 2022-06-27 | 1 | 2 | KS-2 | СП | прозрачный | 690 | 80 | 74 | 86 | +5/-0 | 22.3 | 19.2 | 428 | 700 | 0.2 | 0.2 |  |  | 38 |  | 7.5%
1163 | МГУ | 2022-06-27 | 1 | 2 | KS-2 | СП | прозрачный | 690 | 50 | 46 | 54 | +5/-0 | 21.3 | 18.9 | 354 | 610 | 0.2 | 0.2 |  |  | 38 |  | 8%
1237 | МГУ | 2022-06-27 | 3 | 2 | KS-2 | СП | прозрачный | 1280 | 30 | 27 | 33 | +5/-0 | 31 | 19.8 | 180 | 480 | 0.2 | 0.15 |  |  | 38 |  | 10%
1162 | МГУ | 2022-06-27 | 3 | 2 | Tecom | СП | прозрачный | 977 | 60 | 56 | 66 | +5/-0 | 20.9 | 19.4 | 495 | 606 | 0.2 | 0.2 |  |  | 38 |  | 8.333%
1168 | Упак-Маркет | 2022-06-27 | 1 | 2 | KS-2 | СП | прозрачный | 700 | 50 | 46 | 54 | +5/-0 | 21.6 | 19.3 | 360 | 624 | 0.2 | 0.2 |  |  | 38 |  | 8%
1174 | МГУ | 2022-06-28 | 4 | 2 | Tecom | СП | прозрачный | 900 | 120 | 112 | 129 | +5/-0 | 20.9 | 19.6 | 590 | 783 | 0.2 | 0.2 |  |  | 38 |  | 7.083%
1245 | МГУ | 2022-06-28 | 4 | 2 | Tecom | СП | прозрачный | 970 | 60 | 55 | 64 | +5/-0 | 26.6 | 24.8 | 313 | 742 | 0.2 | 0.2 |  |  | 38 |  | 7.5%
5 | Адгезив Пол. | 2022-06-28 | 4 | 2 | KS-2 | Адгезал | прозрачный | 1234 | 50 | 45 | 55 | +5/-0 | 18.4 | 13.8 | 461 | 612 | [6 empty] | 10%
1189 | ДЗГУ | 2022-06-28 | 4 | 4 | KS-2 | З | прозрачный | 720 | 40 | 36 | 44 | +5/-0 | 26.6 | 24.8 | 313 | 742 | 0.2 | 0.15 |  |  | 38 |  | 10%
1169 | Упак-Маркет | 2022-06-28 | 2 | 2 | KS-1 | СП | прозрачный | 900 | 50 | 46 | 54 | +5/-0 | 20.2 | 17.1 | 392 | 517 | 0.2 | 0.2 |  |  | 38 |  | 8%
1167 | Упак-Маркет | 2022-06-29 | 3 | 2 | KS-1 | СП | прозрачный | 820 | 40 | 38 | 44 | +5/-0 | 21 | 17.4 | 232 | 572 | 0.2 | 0.15 |  |  | 38 |  | 7.5%
1175 | МГУ | 2022-06-29 | 2 | 2 | Tecom | СП | прозрачный | 850 | 80 | 77 | 90 | +5/-0 | 20.8 | 19.7 | 396 | 694 | 0.2 | 0.2 |  |  | 38 |  | 8.125%
1170 | Упак-Маркет | 2022-06-29 | 2 | 2 | KS-1 | СП | прозрачный | 1020 | 50 | 47 | 54 | +5/-0 | 18.3 | 17.5 | 371 | 624 | 0.2 | 0.2 |  |  | 38 |  | 7%
1203 | МГУ | 2022-06-29 | 3 | 2 | KS-1 | СП | прозрачный | 860 | 40 | 38 | 45 | +5/-0 | 20.9 | 17.5 | 258 | 586 | 0.2 | 0.15 |  |  | 38 |  | 8.75%
1231 | МГУ | 2022-06-29 | 3 | 2 | Tecom | СП | прозрачный | 900 | 120 | 116 | 134 | +5/-0 | 20.3 | 18.2 | 558 | 721 | 0.2 | 0.2 |  |  | 38 |  | 7.5%
1226 | МГУ | 2022-06-29 | 2 | 2 | KS-1 | З | прозрачный | 830 | 30 | 27 | 33 | +5/-0 | 24.2 | 17.8 | 245 | 645 | 0.2 | 0.2 |  |  | 38 |  | 10%
1272 | МГУ | 2022-06-30 | 2 | 2 | KS-1 | З | прозрачный | 840 | 30 | 29 | 35 | +5/-0 | 23.8 | 17.8 | 254 | 651 | 0.2 | 0.15 |  |  | 38 |  | 10%
1228 | МГУ | 2022-06-30 | 3 | 2 | Tecom | СП | прозрачный | 1000 | 90 | 84 | 98 | +5/-0 | 20.2 | 19.9 | 497 | 753 | 0.2 | 0.2 |  |  | 38 |  | 7.778%
1244 | МГУ | 2022-06-30 | 1 | 2 | KS-1 | МЖ | прозрачный | 1020 | 60 | 58 | 67 | +5/-0 | 18.3 | 16.1 | 475 | 636 | 0.2 | 0.2 |  |  | 38 |  | 7.5%
1274 | ДЗГУ | 2022-06-30 | 1 | 2 | KS-1 | З | прозрачный | 1220 | 40 | 37 | 44 | +5/-0 | 20 | 18.3 | 410 | 596 | 0.2 | 0.2 |  |  | 38 |  | 8.75%
7 | Адгезив Пол. | 2022-06-30 | 1 | 2 | KS-2 | Адгезал | прозрачный | 1264 | 50 | 45 | 55 | +5/-0 | 17.1 | 14.1 | 587 | 633 | [6 empty] | 10%
1263 | МГУ | 2022-06-30 | 1 | 2 | Tecom | СП | прозрачный | 1000 | 90 | 83 | 97 | +5/-0 | 20.2 | 19.9 | 497 | 753 | 0.2 | 0.2 |  |  | 38 |  | 7.778%
1300 | МГУ | 2022-07-01 | 1 | 2 | Tecom | СП | прозрачный | 1000 | 90 | 82 | 96 | +5/-0 | 20.1 | 19.7 | 499 | 755 | 0.2 | 0.2 |  |  | 38 |  | 7.778%
6 | Адгезив Пол. | 2022-07-01 | 2 | 2 | KS-2 | Адгезал | прозрачный | 1514 | 50 | 45 | 55 | +5/-0 | 21 | 18 | 580 | 660 | [6 empty] | 10%
1279 | МГУ | 2022-07-01 | 1 | 2 | Tecom | З | белый | 1160 | 100 | 92 | 107 | +5/-0 | 20 | 18.8 | 590 | 669 | 0.2 | 0.2 | 48-49 |  | 38 |  | 7.5%
1301 | МГУ | 2022-07-04 | 1 | 2 | KS-1 | СП | прозрачный | 1180 | 30 | 27 | 33 | +5/-0 | 21.3 | 16.7 | 261 | 471 | 0.2 | 0.15 |  |  | 38 |  | 10%
1306 | МГУ | 2022-07-04 | 4 | 2 | KS-1 | З | прозрачный | 1000 | 50 | 46 | 54 | +5/-0 | 20 | 19 | 331 | 678 | 0.2 | 0.2 |  |  | 38 |  | 8%
1278 | ДЗГУ | 2022-07-04 | 1 | 2 | Tecom | З | прозрачный | 1180 | 60 | 56 | 64 | +5/-0 | 21.5 | 19.4 | 385 | 620 | 0.2 | 0.2 |  |  | 38 |  | 6.667%
1280 | МГУ | 2022-07-04 | 4 | 2 | Tecom | З | белый | 1160 | 100 | 87 | 103 | +5/-0 | 20.1 | 18.6 | 589 | 667 | 0.2 | 0.2 | 48 |  | 38 |  | 8%
9. | Адгезив Пол. | 2022-07-05 | 4 | 4 | KS-2 | Адгезал | прозрачный | 520 | 50 | 45 | 55 | +5/-0 | 20.2 | 16.6 | 406 | 562 |  |  |  |  | 40 |  | 10%
10 | Адгезив Пол. | 2022-07-05 | 2 | 3 | KS-2 | Адгезал | прозрачный | 1040 | 50 | 46 | 56 | +5/-0 | 20.1 | 15.5 | 440 | 550 |  |  |  |  | 40 |  | 10%
11 | Адгезив Пол. | 2022-07-06 | 3 | 2 | KS-2 | Адгезал | прозрачный | 1520 | 50 | 45 | 55 | +5/-0 | 19.8 | 16.6 | 451 | 520 | [6 empty] | 10%
15 | Адгезив Пол. | 2022-07-06 | 3 | 2 | KS-2 | Адгезал | прозрачный | 1234 | 50 | 45 | 55 | +5/-0 | 18.4 | 13.8 | 461 | 612 | [6 empty] | 10%
12 | Адгезив Пол. | 2022-07-07 | 3 | 2 | KS-2 | Адгезал | прозрачный | 1510 | 50 | 45 | 55 | +5/-0 | 19.9 | 17.6 | 346 | 542 | [6 empty] | 10%
13 | Адгезив Пол. | 2022-07-11 | 1 | 2 | KS-2 | Адгезал | прозрачный | 1250 | 50 | 45 | 55 | +5/-0 | 19.7 | 16.2 | 449 | 517 | [6 empty] | 10%
14 | Адгезив Пол. | 2022-07-11 | 4 | 2 | KS-2 | Адгезал | прозрачный | 1230 | 50 | 46 | 56 | +5/-0 | 20 | 16.2 | 360 | 630 | [6 empty] | 10%
1340 | МГУ | 2022-07-11 | 1 | 2 | Tecom | СП | прозрачный | 1000 | 80 | 76 | 89 | +5/-0 | 20 | 18.2 | 514 | 900 | 0.2 | 0.2 |  |  | 38 |  | 8.125%
1342 | МГУ | 2022-07-11 | 4 | 2 | Tecom | СП | прозрачный | 940 | 50 | 46 | 54 | +5/-0 | 21.3 | 18.2 | 390 | 614 | 0.2 | 0.2 |  |  | 38 |  | 8%
1259 | МГУ | 2022-07-11 | 4 | 2 | Tecom | З | прозрачный | 910 | 80 | 78 | 90 | +5/-0 | 20.9 | 19.8 | 449 | 713 | 0.2 | 0.2 |  |  | 38 |  | 7.5%
1366 | МГУ | 2022-07-11 | 2 | 2 | Tecom | З | прозрачный | 1170 | 110 | 98 | 115 | +5/-0 | 20.4 | 19 | 653 | 795 | 0.2 | 0.2 |  |  | 38 |  | 7.727%
10. |  | 2022-07-11 | 2 | 2 | Tecom | З | прозрачный | 1220 | 80 | 74 | 86 | +5/-0 | 20 | 17.9 | 550 | 738 | 0.2 | 0.2 |  |  | 38 |  | 7.5%
16 | Адгезив Пол. | 2022-07-12 | 2 | 2 | KS-2 | Адгезал | прозрачный | 615 | 30 | 27 | 33 | +5/-0 | 23.2 | 13.2 | 568 | 581 |  |  |  |  | 40 |  | 10%
1343 | МГУ | 2022-07-12 | 1 | 2 | Tecom | СП | прозрачный | 1040 | 70 | 65 | 75 | +5/-0 | 19.9 | 18.2 | 388 | 705 | 0.2 | 0.2 |  |  | 38 |  | 7.143%
1282 | МГУ | 2022-07-12 | 3 | 4 | KS-2 | СП | прозрачный | 720 | 80 | 74 | 86 | +5/-0 | 18.3 | 18 | 446 | 696 | 0.2 | 0.2 |  |  | 38 |  | 7.5%
1273 | ДЗГУ | 2022-07-13 | 4 | 4 | KS-2 | З | прозрачный | 720 | 80 | 76 | 88 | +5/-0 | 20 | 18.3 | 492 | 575 | 0.2 | 0.2 |  |  | 38 |  | 7.5%
1281 | МГУ | 2022-07-13 | 3 | 4 | KS-2 | З | прозрачный | 720 | 80 | 79 | 91 | +5/-0 | 20.9 | 20.2 | 556 | 730 | 0.2 | 0.2 |  |  | 38 |  | 7.5%
1260 | МГУ | 2022-07-13 | 3 | 2 | Tecom | ПП | прозрачный | 860 | 70 | 65 | 75 | +5/-0 | 34.7 | 32.8 | 703 | 808 |  |  |  |  | 38 |  | 7.143%
1386 | МГУ | 2022-07-15 | 3 | 4 | KS-2 | З | прозрачный | 760 | 50 | 46 | 54 | +5/-0 | 19.9 | 18.8 | 469 | 648 | 0.2 | 0.2 |  |  | 38 |  | 8%
1365 | МГУ | 2022-07-15 | 3 | 4 | KS-2 | З | прозрачный | 740 | 65 | 58 | 68 | +5/-0 | 18.4 | 18.3 | 495 | 814 | 0.2 | 0.2 |  |  | 38 |  | 7.692%
1261 | МГУ | 2022-07-14 | 4 | 2 | Tecom | ПП | прозрачный | 860 | 60 | 56 | 64 | +5/-0 | 34.5 | 30.9 | 555 | 787 |  |  |  |  | 38 |  | 6.667%
1435 | МГУ | 2022-07-15 | 2 | 2 | Tecom | ПП | прозрачный | 860 | 70 | 66 | 78 | +5/-0 | 32.9 | 30 | 613 | 844 |  |  |  |  | 38 |  | 8.571%
1436 | МГУ | 2022-07-15 | 2 | 2 | Tecom | ПП | прозрачный | 860 | 60 | 56 | 67 | +5/-0 | 34.5 | 32.3 | 702 | 878 |  |  |  |  | 38 |  | 9.167%
1379 | ДЗГУ | 2022-07-15 | 2 | 2 | KS-2 | З | прозрачный | 1280 | 75 | 70 | 80 | +5/-0 | 20.3 | 17.6 | 474 | 681 | 0.2 | 0.2 |  |  | 38 |  | 6.667%
1439 | МГУ | 2022-07-18 | 2 | 2 | KS-2 | КЖ | белый | 1130 | 50 | 46 | 54 | +5/-0 | 25.6 | 19.8 | 400 | 420 | 0.2 | 0.2 | 53 |  | 38 |  | 8%
1314 | Упак-Маркет | 2022-07-18 | 1 | 4 | KS-2 | СП | белый | 620 | 50 | 46 | 54 | +5/-0 | 23.3 | 19.8 | 346 | 697 | 0.2 | 0.2 | 50 |  | 38 |  | 8%
1331 | Хоупак | 2022-07-18 | 1 | 4 | KS-2 | СП | белый | 625 | 50 | 46 | 54 | +5/-0 | 23.1 | 19.6 | 344 | 698 | 0.2 | 0.2 | 51 |  | 38 |  | 8%
1384 | МГУ | 2022-07-18 | 1 | 2 | KS-2 | СП | белый | 1270 | 110 | 100 | 118 | +5/-0 | 21.1 | 20.2 | 650 | 790 | 0.2 | 0.2 | 46 |  | 38 |  | 8.182%
1429 | МГУ | 2022-07-18 | 1 | 2 | KS-2 | СП | прозрачный | 1140 | 80 | 74 | 86 | +5/-0 | 19.6 | 18.5 | 579 | 736 | 0.2 | 0.2 |  |  | 38 |  | 7.5%
1385 | МГУ | 2022-07-18 | 1 | 2 | KS-2 | СП | прозрачный | 1140 | 80 | 74 | 86 | +5/-0 | 19.6 | 18.5 | 579 | 736 | 0.2 | 0.2 |  |  | 38 |  | 7.5%
1308 | МГУ | 2022-07-18 | 1 | 2 | KS-2 | СП | прозрачный | 1140 | 80 | 74 | 86 | +5/-0 | 19.6 | 18.5 | 579 | 736 | 0.2 | 0.2 |  |  | 38 |  | 7.5%
1354 | МГУ | 2022-07-18 | 1 | 2 | KS-2 | СП | прозрачный | 1160 | 90 | 84 | 98 | +5/-0 | 23.3 | 23 | 593 | 841 | 0.2 | 0.2 |  |  | 38 |  | 7.778%
1344 | МГУ | 2022-07-18 | 1 | 2 | KS-2 | СП | прозрачный | 1210 | 70 | 65 | 75 | +5/-0 | 22 | 19.8 | 497 | 732 | 0.2 | 0.2 |  |  | 38 |  | 7.143%
1307 | МГУ | 2022-07-18 | 1 | 2 | KS-2 | СП | прозрачный | 1260 | 80 | 74 | 86 | +5/-0 | 18.7 | 18 | 400 | 532 | 0.2 | 0.2 |  |  | 38 |  | 7.5%
1353 | МГУ | 2022-07-18 | 1 | 4 | KS-2 | СП | прозрачный | 620 | 40 | 36 | 44 | +5/-0 | 22.4 | 18.7 | 452 | 646 | 0.2 | 0.2 |  |  | 38 |  | 10%
1309 | Упак-Маркет | 2022-07-18 | 3 | 4 | KS-2 | СП | прозрачный | 700 | 50 | 46 | 54 | +5/-0 | 21.1 | 18.9 | 354 | 610 | 0.2 | 0.2 |  |  | 38 |  | 8%
1310 | Упак-Маркет | 2022-07-18 | 3 | 4 | KS-2 | СП | прозрачный | 780 | 50 | 46 | 53 | +5/-0 | 23.2 | 19.1 | 380 | 681 | 0.2 | 0.2 |  |  | 38 |  | 7%
1380 | Хоупак | 2022-07-18 | 2 | 4 | KS-2 | З | прозрачный | 570 | 40 | 36 | 44 | +5/-0 | 23.5 | 18.2 | 308 | 617 | 0.2 | 0.2 |  |  | 38 |  | 10%
1428 | МГУ | 2022-07-18 | 4 | 2 | Tecom | СП | прозрачный | 880 | 100 | 93 | 108 | +5/-0 | 25 | 20 | 546 | 740 | 0.2 | 0.2 |  |  | 38 |  | 7.5%
1355 | МГУ | 2022-07-18 | 4 | 2 | Tecom | СП | прозрачный | 900 | 120 | 112 | 132 | +5/-0 | 19.4 | 18 | 546 | 744 | 0.2 | 0.2 |  |  | 38 |  | 8.333%
1367 | МГУ | 2022-07-19 | 1 | 2 | Tecom | СП | прозрачный | 950 | 80 | 74 | 86 | +5/-0 | 21.4 | 21.1 | 382 | 737 | 0.2 | 0.2 |  |  | 38 |  | 7.5%
1433 | МГУ | 2022-07-19 | 1 | 2 | Tecom | СП | прозрачный | 930 | 60 | 56 | 64 | +5/-0 | 21.4 | 18.6 | 271 | 632 | 0.2 | 0.2 |  |  | 38 |  | 6.667%
1449 | МГУ | 2022-07-19 | 1 | 2 | KS-2 | З | белый | 1050 | 140 | 131 | 149 | +5/-0 | 18.7 | 18.3 | 689 | 800 | 0.2 | 0.2 | 45 |  | 38 |  | 6.429%
1466 | Упак-Маркет | 2022-07-19 | 1 | 4 | KS-2 | СП | белый | 560 | 50 | 46 | 54 | +5/-0 | 22 | 17 | 310 | 623 | 0.2 | 0.2 | 51 |  | 38 |  | 8%
1352 | МГУ | 2022-07-19 | 4 | 2 | Tecom | СП | прозрачный | 990 | 80 | 74 | 88 | +5/-0 | 22.1 | 18.8 | 530 | 733 | 0.2 | 0.2 |  |  | 38 |  | 8.75%
1470 | МГУ | 2022-07-19 | 4 | 2 | KS-2 | З | прозрачный | 740 | 65 | 60 | 70 | +5/-0 | 24.6 | 18.9 | 476 | 724 | 0.2 | 0.2 |  |  | 38 |  | 7.692%
1482 | Таурас-Пласт | 2022-07-20 | 1 | 4 | KS-2 | З | прозрачный | 670 | 80 | 74 | 86 | +5/-0 | 20.1 | 20 | 520 | 811 | 0.2 | 0.2 |  |  | 38 |  | 7.5%
1483 | Таурас-Пласт | 2022-07-20 | 1 | 4 | KS-2 | З | прозрачный | 610 | 40 | 36 | 44 | +5/-0 | 22.8 | 18.2 | 280 | 576 | 0.2 | 0.2 |  |  | 38 |  | 10%
1469 | МГУ | 2022-07-20 | 4 | 2 | KS-2 | З | прозрачный | 1170 | 110 | 102 | 120 | +5/-0 | 22 | 19.9 | 670 | 807 | 0.2 | 0.2 |  |  | 38 |  | 8.182%
1468 | МГУ | 2022-07-21 | 3 | 4 | KS-2 | СП | прозрачный | 720 | 35 | 32 | 38 | +5/-0 | 27.6 | 19.6 | 244 | 551 | 0.2 | 0.17 |  |  | 38 |  | 8.571%
1434 | МГУ | 2022-07-21 | 3 | 2 | KS-2 | СП | прозрачный | 1180 | 30 | 27 | 33 | +5/-0 | 31.8 | 19 | 161 | 469 | 0.2 | 0.17 |  |  | 38 |  | 10%
1391 | МГУ | 2022-07-21 | 3 | 2 | Tecom | СП | прозрачный | 1040 | 80 | 74 | 86 | +5/-0 | 20.7 | 19.1 | 451 | 712 | 0.2 | 0.2 |  |  | 38 |  | 7.5%
1364 | МГУ | 2022-07-21 | 4 | 2 | Tecom | СП | прозрачный | 1050 | 80 | 76 | 88 | +5/-0 | 20.1 | 19.2 | 496 | 733 | 0.2 | 0.2 |  |  | 38 |  | 7.5%
1440 | МГУ | 2022-07-21 | 4 | 2 | Tecom | КЖ | прозрачный | 980 | 80 | 75 | 88 | +5/-0 | 24.5 | 22 | 680 | 820 | 0.2 | 0.2 |  |  | 38 |  | 8.125%
1442 | МГУ | 2022-07-20 | 3 | 4 | KS-2 | СП | прозрачный | 660 | 50 | 46 | 54 | +5/-0 | 21.5 | 18.2 | 337 | 560 | 0.2 | 0.2 |  |  | 38 |  | 8%
1448 | МГУ | 2022-07-21 | 3 | 2 | KS-2 | СП | прозрачный | 1020 | 30 | 27 | 33 | +5/-0 | 26.6 | 23 | 148 | 621 | 0.2 | 0.17 |  |  | 38 |  | 10%
1444 | МГУ | 2022-07-21 | 3 | 2 | Tecom | СП | прозрачный | 980 | 50 | 46 | 54 | +5/-0 | 23.6 | 18.2 | 265 | 629 | 0.2 | 0.2 |  |  | 38 |  | 8%
1430 | МГУ | 2022-07-21 | 3 | 2 | KS-2 | СП | прозрачный | 1170 | 80 | 74 | 86 | +5/-0 | 19.4 | 18.4 | 578 | 736 | 0.2 | 0.2 |  |  | 38 |  | 7.5%
1497 | МГУ | 2022-07-22 | 3 | 2 | KS-2 | СП | прозрачный | 1130 | 50 | 46 | 54 | +5/-0 | 22.5 | 19.2 | 350 | 589 | 0.2 | 0.2 |  |  | 38 |  | 8%
1432 | МГУ | 2022-07-22 | 4 | 2 | KS-2 | СП | прозрачный | 1070 | 60 | 57 | 66 | +5/-0 | 23.3 | 21.7 | 493 | 647 | 0.2 | 0.2 |  |  | 38 |  | 7.5%
1443 | МГУ | 2022-07-22 | 4 | 2 | Tecom | СП | прозрачный | 980 | 50 | 47 | 55 | +5/-0 | 23.6 | 18 | 267 | 630 | 0.2 | 0.2 |  |  | 38 |  | 8%
1445 | МГУ | 2022-07-22 | 4 | 2 | Tecom | СП | прозрачный | 970 | 40 | 36 | 44 | +5/-0 | 23.4 | 18.3 | 442 | 581 | 0.2 | 0.17 |  |  | 38 |  | 10%
1441 | МГУ | 2022-07-22 | 4 | 2 | Tecom | СП | прозрачный | 940 | 50 | 49 | 57 | +5/-0 | 21.6 | 18.3 | 409 | 624 | 0.2 | 0.2 |  |  | 38 |  | 8%
1467 | МГУ | 2022-07-22 | 2 | 4 | KS-2 | СП | прозрачный | 920 | 110 | 102 | 118 | +5/-0 | 20.7 | 20 | 506 | 790 | 0.2 | 0.2 |  |  | 38 |  | 7.273%
1507 | МГУ | 2022-07-22 | 3 | 2 | Tecom | СП | прозрачный | 750 | 80 | 74 | 86 | +5/-0 | 22.3 | 21.3 | 428 | 700 | 0.2 | 0.2 |  |  | 38 |  | 7.5%
1447 | МГУ | 2022-07-25 | 1 | 2 | Tecom | СП | прозрачный | 840 | 30 | 27 | 33 | +5/-0 | 31.5 | 21.1 | 171 | 628 | 0.2 | 0.15 |  |  | 38 |  | 10%
1431 | МГУ | 2022-07-25 | 3 | 2 | Tecom | СП | прозрачный | 830 | 90 | 74 | 87 | +5/-0 | 19.1 | 18 | 628 | 782 | 0.2 | 0.2 |  |  | 38 |  | 7.222%
1484 | Таурас-Пласт | 2022-07-25 | 3 | 4 | Tecom | МЖ | прозрачный | 470 | 45 | 40 | 49 | +5/-0 | 24.3 | 19.4 | 258 | 672 | 0.2 | 0.17 |  |  | 38 |  | 10%
1481 | Таурас-Пласт | 2022-07-25 | 1 | 2 | Tecom | З | прозрачный | 870 | 80 | 74 | 86 | +5/-0 | 20.1 | 19.2 | 403 | 744 | 0.2 | 0.2 |  |  | 38 |  | 7.5%
1516 | МГУ | 2022-07-25 | 2 | 2 | Tecom | СП | прозрачный | 1220 | 80 | 76 | 88 | +5/-0 | 19.3 | 18 | 462 | 627 | 0.2 | 0.2 |  |  | 38 |  | 7.5%
1508 | МГУ | 2022-07-25 | 2 | 4 | KS-2 | СП | прозрачный | 680 | 80 | 74 | 86 | +5/-0 | 20.2 | 20 | 680 | 782 | 0.2 | 0.2 |  |  | 38 |  | 7.5%
1514 | МГУ | 2022-07-25 | 2 | 2 | Tecom | СП | прозрачный | 930 | 60 | 57 | 66 | +5/-0 | 21.4 | 21.1 | 494 | 640 | 0.2 | 0.2 |  |  | 38 |  | 7.5%
1544 | МГУ | 2022-07-26 | 2 | 2 | Tecom | СП | прозрачный | 990 | 70 | 65 | 76 | +5/-0 | 20.4 | 20.1 | 340 | 686 | 0.2 | 0.2 |  |  | 38 |  | 7.857%
1545 | МГУ | 2022-07-26 | 4 | 2 | Tecom | З | прозрачный | 910 | 60 | 58 | 67 | +5/-0 | 22.4 | 19.9 | 373 | 679 | 0.2 | 0.2 |  |  | 38 |  | 7.5%
1563 | МГУ | 2022-07-29 | 4 | 2 | Tecom | СП | прозрачный | 980 | 50 | 46 | 54 | +5/-0 | 22.5 | 17.5 | 265 | 590 | 0.2 | 0.2 |  |  | 38 |  | 8%
1573 | ДЗГУ | 2022-07-29 | 4 | 2 | Tecom | СП | прозрачный | 870 | 105 | 96 | 112 | +5/-0 | 20.3 | 18.6 | 458 | 851 | 0.2 | 0.2 |  |  | 38 |  | 7.619%
1574 | ДЗГУ | 2022-07-29 | 4 | 2 | Tecom | СП | прозрачный | 870 | 100 | 93 | 108 | +5/-0 | 19 | 18.9 | 394 | 783 | 0.2 | 0.2 |  |  | 38 |  | 7.5%
1579 | ДЗГУ | 2022-07-29 | 3 | 2 | Tecom | З | прозрачный | 780 | 85 | 79 | 92 | +5/-0 | 22 | 19.6 | 401 | 782 | 0.2 | 0.2 |  |  | 38 |  | 7.647%
1575 | ДЗГУ | 2022-08-01 | 3 | 2 | Tecom | З | прозрачный | 1020 | 50 | 46 | 54 | +5/-0 | 20.4 | 20.1 | 344 | 616 | 0.2 | 0.2 |  |  | 38 |  | 8%
1576 | ДЗГУ | 2022-08-01 | 2 | 2 | Tecom | З | прозрачный | 980 | 70 | 65 | 75 | +5/-0 | 21.8 | 19.6 | 470 | 708 | 0.2 | 0.2 |  |  | 38 |  | 7.143%
1577 | ДЗГУ | 2022-08-01 | 2 | 2 | Tecom | З | прозрачный | 830 | 50 | 46 | 54 | +5/-0 | 24.8 | 20.3 | 340 | 657 | 0.2 | 0.2 |  |  | 38 |  | 8%
1595 | ДЗГУ | 2022-08-01 | 3 | 2 | Tecom | З | прозрачный | 980 | 100 | 92 | 108 | +5/-0 | 21.8 | 20.2 | 344 | 740 | 0.2 | 0.2 |  |  | 38 |  | 8%
1597 | Таурас-Пласт | 2022-08-01 | 2 | 4 | Tecom | МЖ | прозрачный | 480 | 50 | 47 | 55 | +5/-0 | 26.4 | 24.4 | 408 | 754 | 0.2 | 0.2 |  |  | 38 |  | 8%
1598 | Таурас-Пласт | 2022-08-01 | 3 | 4 | Tecom | МЖ | прозрачный | 470 | 40 | 36 | 42 | +5/-0 | 22.5 | 18.8 | 454 | 645 | 0.2 | 0.2 |  |  | 38 |  | 7.5%
1599 | Таурас-Пласт | 2022-08-01 | 3 | 2 | Tecom | З | прозрачный | 930 | 60 | 56 | 65 | +5/-0 | 21.6 | 19.5 | 496 | 635 | 0.2 | 0.2 |  |  | 38 |  | 7.5%
1596 | Таурас-Пласт | 2022-08-01 | 2 | 2 | Tecom | МЖ | прозрачный | 830 | 45 | 42 | 49 | +5/-0 | 22.6 | 18.8 | 455 | 635 | 0.2 | 0.15 |  |  | 38 |  | 7.778%
18 |  | 2022-08-01 | 4 | 2 | Tecom | З | прозрачный | 820 | 100 | 92 | 108 | +5/-0 | 20 | 18 | 600 | 739 | 0.2 | 0.2 |  |  | 38 |  | 8%
15. |  | 2022-08-01 | 4 | 2 | Tecom | З | прозрачный | 820 | 80 | 74 | 86 | +5/-0 | 20.3 | 20 | 551 | 689 | 0.2 | 0.2 |  |  | 38 |  | 7.5%
17. |  | 02.08.20222 | 2 | 2 | Tecom | З | прозрачный | 1270 | 80 | 74 | 87 | +5/-0 | 20 | 19.4 | 524 | 695 | 0.2 | 0.2 |  |  | 38 |  | 8.125%
1578 | ДЗГУ | 02.08.20222 | 2 | 2 | Tecom | З | прозрачный | 1280 | 80 | 74 | 86 | +5/-0 | 20.8 | 19.3 | 552 | 766 | 0.2 | 0.2 |  |  | 38 |  | 7.5%
13. |  | 2022-08-03 | 1 | 2 | Tecom | СП | прозрачный | 1270 | 45 | 41 | 48 | +5/-0 | 23.5 | 18 | 295 | 546 | 0.2 | 0.17 |  |  | 38 |  | 7.778%
12. |  | 2022-08-03 | 2 | 2 | Tecom | СП | прозрачный | 1320 | 45 | 41 | 47 | +5/-0 | 21.3 | 18.3 | 292 | 542 | 0.2 | 0.17 |  |  | 38 |  | 6.667%
18 | Адгезив Пол. | 2022-08-03 | 2 | 2 | KS-2 | Адгезал | прозрачный | 1234 | 50 | 45 | 55 | +5/-0 | 18.4 | 13.8 | 461 | 612 | [6 empty] | 10%
19 | Адгезив Пол. | 2022-08-03 | 2 | 2 | KS-2 | Адгезал | прозрачный | 1514 | 50 | 45 | 55 | +5/-0 | 22.3 | 18.2 | 583 | 662 | [6 empty] | 10%
17 | Адгезив Пол. | 2022-08-03 | 2 | 4 | KS-2 | Адгезал | прозрачный | 820 | 50 | 47 | 55 | +5/-0 | 20.4 | 16.4 | 400 | 550 |  |  |  |  | 38 |  | 8%
1584 | МГУ | 2022-08-04 | 1 | 2 | Tecom | СП | прозрачный | 1220 | 40 | 36 | 44 | +5/-0 | 22.7 | 20.4 | 293 | 591 | 0.2 | 0.17 |  |  | 38 |  | 10%
1655 | МГУ | 2022-08-04 | 4 | 2 | Tecom | МЖ | прозрачный | 920 | 80 | 75 | 85 | +5/-0 | 22.2 | 20 | 500 | 719 | 0.2 | 0.2 |  |  | 38 |  | 6.25%
20 | Адгезив Пол. | 2022-08-04 | 4 | 2 | KS-2 | Адгезал | прозрачный | 1250 | 50 | 45 | 55 | +5/-0 | 19.9 | 16.4 | 447 | 520 | [6 empty] | 10%
1339 | МГУ | 2022-08-04 | 4 | 2 | Tecom | Л | прозрачный | 980 | 25 | 23 | 27 | +5/-0 | 29.8 | 20.9 | 123 | 646 | 0.2 | 0.17 |  |  | 42 |  | 8%
1608 | МГУ | 2022-08-05 | 1 | 2 | Tecom | СП | прозрачный | 940 | 50 | 48 | 56 | +5/-0 | 22.8 | 17.5 | 265 | 598 | 0.2 | 0.17 |  |  | 38 |  | 8%
1607 | МГУ | 2022-08-05 | 1 | 2 | Tecom | СП | прозрачный | 1040 | 100 | 92 | 108 | +5/-0 | 19.8 | 18.3 | 540 | 788 | 0.2 | 0.2 |  |  | 38 |  | 8%
1562 | МГУ | 2022-08-05 | 1 | 2 | Tecom | СП | прозрачный | 1050 | 80 | 76 | 88 | +5/-0 | 20.8 | 19.8 | 500 | 740 | 0.2 | 0.2 |  |  | 38 |  | 7.5%
21 | Адгезив Пол. | 2022-08-05 | 3 | 2 | KS-2 | Адгезал | прозрачный | 1510 | 50 | 45 | 55 | +5/-0 | 22.3 | 18.2 | 583 | 662 | [6 empty] | 10%
1641 | МГУ | 2022-08-05 | 1 | 2 | Tecom | СП | прозрачный | 1050 | 80 | 76 | 88 | +5/-0 | 20.8 | 19.7 | 500 | 740 | 0.2 | 0.2 |  |  | 38 |  | 7.5%
14. |  | 2022-08-05 | 3 | 2 | Tecom | СП | прозрачный | 860 | 45 | 41 | 48 | +5/-0 | 25.8 | 17.8 | 203 | 625 | 0.2 | 0.17 |  |  | 38 |  | 7.778%
21 | Адгезив Пол. | 2022-08-08 | 3 | 2 | KS-2 | Адгезал | прозрачный | 1510 | 50 | 45 | 55 | +5/-0 | 22.3 | 18.2 | 583 | 662 | [6 empty] | 10%
22 | Адгезив Пол. | 2022-08-08 | 2 | 2 | KS-2 | Адгезал | прозрачный | 1230 | 50 | 45 | 56 | +5/-0 | 20.2 | 16.3 | 360 | 630 | [6 empty] | 11%
16. |  | 2022-08-08 | 3 | 2 | Tecom | З | прозрачный | 1220 | 80 | 74 | 86 | +5/-0 | 20.9 | 19.2 | 523 | 744 | 0.2 | 0.17 |  |  | 38 |  | 7.5%
1602 | ДЗГУ | 2022-08-08 | 3 | 2 | Tecom | З | прозрачный | 1180 | 60 | 55 | 65 | +5/-0 | 21.2 | 16.7 | 448 | 620 | 0.2 | 0.17 |  |  | 38 |  | 8.333%
1618 | ДЗГУ | 2022-08-08 | 2 | 2 | Tecom | З | прозрачный | 840 | 105 | 98 | 113 | +5/-0 | 20.1 | 19.6 | 478 | 871 | 0.2 | 0.2 |  |  | 38 |  | 7.143%
1663 | МГУ | 2022-08-09 | 2 | 2 | KS-1 | З | прозрачный | 930 | 60 | 57 | 65 | +5/-0 | 20.4 | 16.5 | 391 | 637 | 0.2 | 0.17 |  |  | 38 |  | 6.667%
23 | Адгезив Пол. | 2022-08-09 | 3 | 2 | KS-2 | Адгезал | прозрачный | 1240 | 50 | 45 | 55 | +5/-0 | 18 | 16.4 | 307 | 430 | [6 empty] | 10%
25 | Адгезив Пол. | 2022-08-09 | 2 | 2 | KS-2 | Адгезал | прозрачный | 1240 | 50 | 46 | 54 | +5/-0 | 18.3 | 16.6 | 310 | 434 | [6 empty] | 8%
24 | Адгезив Пол. | 2022-08-10 | 1 | 2 | KS-2 | Адгезал | прозрачный | 1250 | 50 | 45 | 55 | +5/-0 | 19.7 | 16.7 | 450 | 522 | [6 empty] | 10%
26 | Адгезив Пол. | 2022-08-10 | 1 | 2 | KS-2 | Адгезал | прозрачный | 1250 | 50 | 46 | 56 | +5/-0 | 19.4 | 16.9 | 449 | 520 | [6 empty] | 10%
21. |  | 2022-08-10 | 2 | 2 | Tecom | СП | прозрачный | 860 | 45 | 41 | 48 | +5/-0 | 21.8 | 19.7 | 342 | 585 | 0.2 | 0.15 |  |  | 38 |  | 7.778%
19. |  | 2022-08-10 | 1 | 2 | Tecom | СП | прозрачный | 820 | 40 | 37 | 43 | +5/-0 | 24 | 19.4 | 380 | 585 | 0.2 | 0.15 |  |  | 38 |  | 7.5%
1691 | МГУ | 2022-08-10 | 2 | 2 | KS-1 | СП | прозрачный | 980 | 50 | 47 | 54 | +5/-0 | 20.4 | 17 | 397 | 517 | 0.2 | 0.17 |  |  | 38 |  | 7%
1664 | МГУ | 2022-08-10 | 1 | 2 | KS-1 | СП | прозрачный | 1070 | 40 | 37 | 44 | +5/-0 | 27 | 18 | 218 | 503 | 0.2 | 0.15 |  |  | 38 |  | 8.75%
1640 | МГУ | 2022-08-10 | 1 | 2 | Tecom | СП | прозрачный | 100 | 80 | 76 | 88 | +5/-0 | 21.8 | 20 | 490 | 730 | 0.2 | 0.2 |  |  | 38 |  | 7.5%
1270 | ДЗГУ | 2022-08-11 | 2 | 2 | KS-1 | Л2 (peel) | прозрачный | 1020 | 40 | 36 | 44 | +5/-0 | 20.2 | 17.9 | 308 | 590 | 0.2 | 0.2 |  |  | 42 |  | 10%
1489 | ДЗГУ | 2022-08-11 | 1 | 2 | KS-1 | Л2 (peel) | прозрачный | 1120 | 40 | 37 | 44 | +5/-0 | 20 | 17.8 | 306 | 592 | 0.2 | 0.2 |  |  | 42 |  | 8.75%
1585 | МГУ | 2022-08-11 | 2 | 4 | KS-2 | СП | прозрачный | 660 | 50 | 46 | 54 | +5/-0 | 21.3 | 19.7 | 356 | 618 | 0.2 | 0.2 |  |  | 38 |  | 8%
1662 | МГУ | 2022-08-11 | 2 | 4 | KS-2 | СП | прозрачный | 660 | 50 | 46 | 54 | +5/-0 | 21.5 | 19.7 | 356 | 618 | 0.2 | 0.2 |  |  | 38 |  | 8%
1689 | МГУ | 2022-08-11 | 2 | 4 | KS-2 | СП | прозрачный | 660 | 50 | 46 | 54 | +5/-0 | 21.5 | 19.7 | 356 | 618 | 0.2 | 0.2 |  |  | 38 |  | 8%
1600 | Таурас-Пласт | 2022-08-11 | 4 | 4 | KS-2 | СП | прозрачный | 730 | 105 | 97 | 113 | +5/-0 | 19 | 18.5 | 686 | 795 | 0.2 | 0.2 |  |  | 38 |  | 7.619%
1643 | Таурас-Пласт | 2022-08-11 | 4 | 4 | Tecom | СП | прозрачный | 580 | 80 | 74 | 86 | +5/-0 | 26 | 24 | 470 | 660 | 0.2 | 0.2 |  |  | 38 |  | 7.5%
1601 | Таурас-Пласт | 2022-08-11 | 4 | 4 | KS-2 | СП | прозрачный | 690 | 50 | 47 | 54 | +5/-0 | 21.6 | 19.1 | 410 | 580 | 0.2 | 0.2 |  |  | 38 |  | 7%
1269 | Полипак | 2022-08-11 | 1 | 4 | KS-1 | Л2 (peel) | прозрачный | 900 | 40 | 37 | 43 | +5/-0 | 20.1 | 17.8 | 215 | 575 | 0.2 | 0.2 |  |  | 38 |  | 7.5%
1727 | МГУ | 2022-08-11 | 1 | 1 | Tecom | СП | прозрачный | 1040 | 80 | 77 | 87 | +5/-0 | 20.4 | 19.6 | 483 | 732 | 0.2 | 0.2 |  |  | 38 |  | 6.25%
1716 | МГУ | 2022-08-11 | 1 | 1 | Tecom | СП | прозрачный | 1090 | 100 | 87 | 100 | +5/-0 | 19.6 | 18.2 | 520 | 746 | 0.2 | 0.2 |  |  |  |  | 6.5%
1705 | МГУ | 2022-08-11 | 1 | 1 | Tecom | СП | прозрачный | 1100 | 60 | 57 | 66 | +5/-0 | 21.6 | 17.9 | 321 | 608 | 0.2 | 0.19 |  |  | 38 |  | 7.5%
1732 | МГУ | 2022-08-11 | 1 | 1 | Tecom | СП | прозрачный | 1270 | 80 | 77 | 89 | +5/-0 | 20.1 | 18.7 | 424 | 697 | 0.2 | 0.2 |  |  | 38 |  | 7.5%
1659 | ДЗГУ | 2022-08-11 | 1 | 4 | KS-2 | З | прозрачный | 780 | 85 | 79 | 87 | +5/-0 | 20.9 | 19.2 | 472 | 697 | 0.2 | 0.2 |  |  | 38 |  | 4.706%
1654 | МГУ | 2022-08-11 | 4 | 1 | KS-2 | МЖ | прозрачный | 700 | 100 | 99 | 107 | +5/-0 | 21.7 | 20.3 | 526 | 716 | 0.2 | 0.2 |  |  | 38 |  | 4%
1594 | МГУ | 2022-08-11 | 4 | 1 | KS-2 | МЖ | прозрачный | 700 | 100 | 93 | 103 | +5/-0 | 21.7 | 20.3 | 526 | 716 | 0.2 | 0.2 |  |  | 38 |  | 5%
1658 | Упак-Маркет | 2022-08-12 | 4 | 1 | KS-2 | СП | прозрачный | 740 | 90 | 85 | 93 | +5/-0 | 20.2 | 18.4 | 543 | 738 | 0.2 |  |  |  | 38 |  | 4.444%
1649 | МГУ | 2022-08-11 | 1 | 3 | KS-2 | З | прозрачный | 720 | 80 | 75 | 83 | +5/-0 | 20.6 | 19.4 | 493 | 715 | 0.2 |  |  |  | 38 |  | 5%
1644 | Таурас-Пласт | 2022-08-12 | 4 | 1 | Tecom | СП | прозрачный | 470 | 50 | 46 | 53 | +5/-0 | 21.6 | 18.3 | 372 | 624 | 0.2 |  |  |  | 38 |  | 7%
1681 | МГУ | 2022-08-12 | 4 | 1 | KS-2 | СП | прозрачный | 740 | 60 | 61 | 66 | +5/-0 | 21.4 | 19.6 | 368 | 628 | 0.2 |  |  |  | 38 |  | 4.167%
1619 | МГУ | 2022-08-12 | 4 | 2 | KS-2 | СП | голубой | 765 | 45 | 41 | 46 | +5/-0 | 21.5 | 19.7 | 356 | 618 | 0.2 |  |  |  | 38 |  | 5.556%
1682 | Промполиграф ООО | 2022-08-12 | 4 | 1 | KS-1 | Л20 | прозрачный | 840 | 20 | 19 | 21 | +5/-0 | 24.4 | 16.3 | 137 | 521 | 0.22 | 0.18 |  |  | 40 |  | 5%
1706 | МГУ | 2022-08-13 | 4 | 2 | KS-1 | З | прозрачный | 840 | 30 | 29 | 34 | +5/-0 | 23.8 | 17.8 | 254 | 651 | 0.2 | 0.17 |  |  | 38 |  | 8.333%
1661 | Политайп | 2022-08-13 | 4 | 2 | KS-1 | Л | прозрачный | 820 | 25 | 21 | 25 | +5/-0 | 28.6 | 19.1 | 209 | 612 | 0.22 | 0.18 |  |  | 42 |  | 8%
1645 | Таурас-Пласт | 2022-08-12 | 4 | 2 | Tecom | З | прозрачный | 470 | 50 | 45 | 53 | +5/-0 | 21.5 | 19.6 | 344 | 616 | 0.2 |  |  |  | 38 |  | 8%
1648 | Таурас-Пласт | 2022-08-12 | 1 | 3 | Tecom | МЖ | прозрачный | 510 | 50 | 45 | 53 | +5/-0 | 22.1 | 20.6 | 423 | 648 | 0.2 |  |  |  | 38 |  | 8%
1646 | Таурас-Пласт | 2022-08-13 | 3 | 2 | Tecom | З | прозрачный | 830 | 40 | 37 | 42 | +5/-0 | 22.8 | 18.2 | 280 | 576 | 0.2 |  |  |  | 38 |  | 6.25%
1647 | Таурас-Пласт | 2022-08-13 | 3 | 2 | Tecom | МЖ | прозрачный | 830 | 70 | 67 | 74 | +5/-0 | 22.1 | 20.4 | 411 | 753 | 0.2 | 0.18 |  |  | 38 |  | 5%
1660 | ДЗГУ | 2022-08-13 | 4 | 2 | Tecom | З | прозрачный | 1020 | 50 | 46 | 54 | +5/-0 | 21.5 | 19.6 | 344 | 616 | 0.2 |  |  |  | 38 |  | 8%
1678 | Таурас-Пласт | 2022-08-13 | 4 | 2 | Tecom | МЖ | прозрачный | 980 | 50 | 46 | 54 | +5/-0 | 22.4 | 19.8 | 422 | 625 | 0.2 |  |  |  | 38 |  | 8%
1729 | МГУ | 2022-08-12 | 1 | 3 | KS-2 | З | прозрачный | 760 | 50 | 50 | 56 | +5/-0 | 21.5 | 19.7 | 356 | 618 | 0.2 |  |  |  | 38 |  | 6%
1604 | МГУ | 2022-08-13 | 3 | 4 | KS-2 | З | прозрачный | 750 | 80 | 77 | 82 | +5/-0 | 20.6 | 19.4 | 493 | 715 | 0.2 |  |  |  | 38 |  | 3.125%
1636 | МГУ | 2022-08-13 | 3 | 4 | KS-2 | З | прозрачный | 750 | 80 | 77 | 82 | +5/-0 | 20.6 | 19.4 | 493 | 715 | 0.2 |  |  |  | 38 |  | 3.125%
1690 | МГУ | 2022-08-13 | 3 | 4 | KS-2 | СП | прозрачный | 710 | 50 | 51 | 55 | +5/-0 | 21.6 | 18.3 | 372 | 624 | 0.2 |  |  |  | 38 |  | 4%
1657 | Упак-Маркет | 2022-08-13 | 3 | 4 | KS-2 | СП | прозрачный | 700 | 50 | 48 | 53 | +5/-0 | 21.3 | 18.7 | 358 | 624 | 0.2 |  |  |  | 38 |  | 5%
1642 | Упак-Маркет | 2022-08-13 | 4 | 3 | KS-2 | СП | прозрачный | 620 | 30 | 28 | 32 | +5/-0 | 27.1 | 19.1 | 210 | 565 | 0.2 | 0.15 |  |  |  |  | 6.667%
1651 | МГУ | 2022-08-13 | 4 | 2 | KS-2 | СП | прозрачный | 1130 | 50 | 50 | 55 | +5/-0 | 20.4 | 16.8 | 321 | 612 | 0.2 |  |  |  | 38 |  | 5%
1684 | МГУ | 2022-08-14 | 3 | 2 | KS-2 | СП | прозрачный | 1130 | 50 | 50 | 55 | +5/-0 | 20.4 | 16.8 | 321 | 612 | 0.2 |  |  |  | 38 |  | 5%
20. | НР Пак | 2022-08-14 | 4 | 2 | KS-2 | СП | прозрачный | 1220 | 45 | 43 | 48 | +5/-0 | 23.5 | 18 | 295 | 546 | 0.2 | 0.17 |  |  | 38 |  | 5.556%
22. | НР Пак | 2022-08-15 | 2 | 1 | KS-2 | СП | прозрачный | 1270 | 45 | 42 | 46 | +5/-0 | 21.3 | 18.3 | 292 | 542 | 0.2 | 0.17 |  |  | 38 |  | 4.444%
1717 | ДЗГУ | 2022-08-15 | 3 | 2 | KS-2 | З | прозрачный | 1280 | 50 | 49 | 54 | +5/-0 | 20.3 | 19.8 | 344 | 616 | 0.2 |  |  |  | 38 |  | 5%
1728 | Таурас-Пласт | 2022-08-17 | 1 | 9 | Tecom | МЖ | прозрачный | 980 | 50 | 47 | 53 | +5/-0 | 21.8 | 19.4 | 409 | 568 | 0.2 |  |  |  | 38 |  | 6%
1783 | МГУ | 2022-08-16 | 3 | 2 | KS-2 | СП | прозрачный | 1280 | 30 | 28 | 32 | +5/-0 | 27.1 | 19.1 | 210 | 565 | 0.2 |  |  |  | 38 |  | 6.667%
1773 | Полипак | 2022-08-17 | 3 | 2 | KS-1 | Л | прозрачный | 870 | 25 | 23 | 27 | +5/-0 | 28.6 | 19.1 | 209 | 612 | 0.22 | 0.18 |  |  | 38 |  | 8%
1810 | ДЗГУ | 2022-08-18 | 1 | 7 | KS-2 | З | прозрачный | 1220 | 50 | 48 | 53 | +5/-0 | 21.1 | 19.3 | 356 | 618 | 0.2 |  |  |  | 38 |  | 5%
1349 | Политайп | 2022-08-17 | 1 | 4 | KS-1 | Л | прозрачный | 615 | 25 | 23 | 27 | +5/-0 | 28.9 | 19.4 | 229 | 641 | 0.21 | 0.15 |  |  | 42 |  | 8%
1779 | МГУ | 2022-08-20 | 4 | 2 | Tecom | МЖ | прозрачный | 1120 | 100 | 97 | 109 | +5/-0 | 21.7 | 20.3 | 526 | 716 | 0.2 |  |  |  | 38 |  | 6%
1730 | МГУ | 2022-08-21 | 3 | 8 | Tecom | МЖ | прозрачный | 880 | 85 | 80 | 90 | +5/-0 | 22.2 | 20 | 500 | 719 | 0.2 | 0.2 |  |  | 38 |  | 5.882%
1731 | МГУ | 2022-08-21 | 3 | 2 | Tecom | МЖ | прозрачный | 920 | 80 | 80 | 90 | +5/-0 | 21.2 | 20 | 500 | 719 | 0.2 | 0.2 |  |  | 38 |  | 6.25%
1778 | МГУ | 2022-08-21 | 4 | 2 | Tecom | МЖ | прозрачный | 900 | 100 | 95 | 106 | +5/-0 | 21.7 | 20.3 | 526 | 716 | 0.2 |  |  |  | 38 |  | 5.5%
1771 | МГУ | 2022-08-21 | 4 | 1 | Tecom | МЖ | прозрачный | 880 | 100 | 90 | 100 | +5/-0 | 21.3 | 20.2 | 514 | 729 | 0.2 |  |  |  | 38 |  | 5%
1782 | МГУ | 2022-08-22 | 3 | 1 | Tecom | СП | прозрачный | 920 | 110 | 110 | 117 | +5/-0 | 20.7 | 20 | 506 | 790 | 0.2 | 0.2 |  |  | 38 |  | 3.182%
1770 | МГУ | 2022-08-21 | 4 | 2 | Tecom | СП | прозрачный | 900 | 100 | 90 | 102 | +5/-0 | 23.1 | 20 | 540 | 740 | 0.2 | 0.2 |  |  | 38 |  | 6%
1784 | ДЗГУ | 2022-08-22 | 3 | 2 | KS-2 | З | прозрачный | 1100 | 40 | 38 | 42 | +5/-0 | 22.1 | 19.3 | 235 | 576 | 0.2 | 0.2 |  |  | 38 |  | 5%
1785 | ДЗГУ | 2022-08-21 | 4 | 37 | KS-2 | З | прозрачный | 1220 | 40 | 38 | 42 | +5/-0 | 22.3 | 19.5 | 246 | 576 | 0.2 | 0.2 |  |  | 38 |  | 5%
1786 | ДЗГУ | 2022-08-18 | 2 | 6 | KS-2 | З | прозрачный | 1280 | 40 | 38 | 42 | +5/-0 | 21.9 | 19.4 | 253 | 564 | 0.2 | 0.2 |  |  | 38 |  | 5%
1774 | Полипак | 2022-08-21 | 3 | 17 | KS-1 | Л | прозрачный | 970 | 25 | 23 | 27 | +5/-0 | 28.8 | 18.6 | 209 | 571 | 0.22 | 0.18 |  |  | 38 |  | 8%
1820 | МГУ | 2022-08-22 | 3 | 1 | Tecom | СП | прозрачный | 1040 | 70 | 67 | 72 | +5/-0 | 20.4 | 20.1 | 340 | 686 | 0.2 | 0.2 |  |  | 38 |  | 3.571%
1835 | ДЗГУ | 2022-08-22 | 4 | 2 | Tecom | З | прозрачный | 1030 | 50 | 48 | 54 | +5/-0 | 20.4 | 19.1 | 344 | 616 | 0.2 | 0.2 |  |  | 38 |  | 6%
1787 | ДЗГУ | 2022-08-25 | 1 | 21 | Tecom | З | прозрачный | 910 | 40 | 38 | 43 | +5/-0 | 22.5 | 18.8 | 254 | 645 | 0.2 | 0.2 |  |  | 38 |  | 6.25%
2033- | ДЗГУ | 2022-08-24 | 3 | 1 | KS-2 | З | прозрачный | 1280 | 40 | 37 | 42 | +5/-0 | 22.2 | 19.1 | 264 | 573 | 0.2 | 0.2 |  |  | 38 |  | 6.25%
1809 | МГУ | 2022-08-25 | 1 | 2 | KS-1 | СП | прозрачный | 1180 | 30 | 29 | 34 | +5/-0 | 31.8 | 19 | 161 | 469 | 0.2 | 0.17 |  |  | 38 |  | 8.333%
23. | НР Пак | 2022-08-24 | 3 | 1 | KS-2 | СП | прозрачный | 1320 | 45 | 43 | 47 | +5/-0 | 23.5 | 18 | 295 | 546 | 0.2 | 0.17 |  |  | 38 |  | 4.444%
1833 | Полипак | 2022-08-24 | 3 | 1 | KS-1 | Л | прозрачный | 970 | 25 | 23 | 26 | +5/-0 | 28.5 | 18.1 | 195 | 537 | 0.22 | 0.18 |  |  | 38 |  | 6%
1762 | МГУ | 2022-08-25 | 1 | 2 | KS-1 | СП | прозрачный | 1040 | 40 | 39 | 43 | +5/-0 | 27 | 18 | 218 | 503 | 0.2 | 0.15 |  |  | 38 |  | 5%
1837 | Упак-Маркет | 2022-08-25 | 2 | 3 | KS-2 | СП | прозрачный | 780 | 50 | 49 | 53 | +5/-0 | 22.1 | 19.2 | 385 | 572 | 0.2 | 0.2 |  |  | 38 |  | 4%
28. | НР Пак | 2022-08-25 | 2 | 2 | KS-1 | СП | прозрачный | 800 | 30 | 28 | 31 | +5/-0 | 24.2 | 17.8 | 245 | 645 | 0.2 | 0.2 |  |  | 38 |  | 5%
1838 | Упак-Маркет | 2022-08-25 | 2 | 3 | KS-2 | СП | прозрачный | 700 | 50 | 48 | 52 | +5/-0 | 22.4 | 18.8 | 376 | 593 | 0.2 | 0.2 |  |  | 38 |  | 4%
1903 | МГУ | 2022-08-26 | 1 | 1 | KS-2 | СП | прозрачный | 720 | 35 | 35 | 39 | +5/-0 | 27.6 | 19.6 | 244 | 551 | 0.2 | 0.17 |  |  | 38 |  | 5.714%
1845 | МГУ | 2022-08-26 | 2 | 3 | Tecom | СП | прозрачный | 1010 | 70 | 62 | 73 | +5/-0 | 20.4 | 20.1 | 340 | 686 | 0.2 | 0.2 |  |  | 38 |  | 7.857%
1904 | МГУ | 2022-08-26 | 2 | 4 | KS-2 | СП | прозрачный | 720 | 50 | 51 | 54 | +5/-0 | 21.5 | 19.7 | 356 | 618 | 0.2 | 0.2 |  |  | 38 |  | 3%
1825 | МГУ | 2022-08-26 | 2 | 4 | KS-2 | СП | прозрачный | 720 | 60 | 60 | 65 | +5/-0 | 21.4 | 19.1 | 358 | 620 | 0.2 | 0.2 |  |  | 38 |  | 4.167%
1847 | МГУ | 2022-08-26 | 2 | 2 | Tecom | СП | прозрачный | 1040 | 80 | 75 | 82 | +5/-0 | 20.4 | 19.6 | 483 | 732 | 0.2 | 0.2 |  |  | 38 |  | 4.375%
1899 | МГУ | 2022-08-27 | 4 | 2 | Tecom | З | прозрачный | 910 | 80 | 74 | 84 | +5/-0 | 21.2 | 20 | 500 | 719 | 0.2 | 0.2 |  |  | 38 |  | 6.25%
1846 | МГУ | 2022-08-27 | 4 | 2 | Tecom | СП | прозрачный | 1150 | 80 | 75 | 85 | +5/-0 | 20.4 | 19.6 | 483 | 732 | 0.2 | 0.2 |  |  | 38 |  | 6.25%
1871 | МГУ | 2022-08-27 | 4 | 3 | KS-2 | З | прозрачный | 720 | 80 | 76 | 84 | +5/-0 | 20.1 | 20 | 520 | 811 | 0.2 | 0.2 |  |  | 38 |  | 5%
27. | НР Пак | 2022-08-26 | 2 | 3 | KS-2 | СП | прозрачный | 720 | 45 | 43 | 46 | +5/-0 | 21.3 | 18.3 | 292 | 542 | 0.2 | 0.17 |  |  | 38 |  | 3.333%
1838 | Упак-Маркет | 2022-08-26 | 1 | 5 | KS-2 | СП | прозрачный | 700 | 50 | 49 | 52 | +5/-0 | 22.4 | 18.8 | 376 | 593 | 0.2 | 0.2 |  |  | 38 |  | 3%
1884 | Таурас-Пласт | 2022-08-28 | 1 | 3 | Tecom | СП | прозрачный | 520 | 60 | 55 | 62 | +5/-0 | 20.9 | 19.4 | 395 | 606 | 0.2 | 0.2 |  |  | 38 |  | 5.833%
1891 | Таурас-Пласт | 2022-08-28 | 1 | 3 | KS-2 | СП | прозрачный | 650 | 130 | 120 | 132 | +5/-0 | 19.4 | 18.3 | 531 | 774 | 0.2 | 0.2 |  |  | 38 |  | 4.615%
1883 | Таурас-Пласт | 2022-08-28 | 1 | 5 | KS-2 | СП | прозрачный | 690 | 50 | 48 | 52 | +5/-0 | 21.3 | 18.9 | 354 | 610 | 0.2 | 0.2 |  |  | 38 |  | 4%
1881 | Таурас-Пласт | 2022-08-28 | 4 | 3 | Tecom | МЖ | прозрачный | 520 | 80 | 75 | 84 | +5/-0 | 22.2 | 20 | 507 | 719 | 0.2 | 0.2 |  |  | 38 |  | 5.625%
1880 | Таурас-Пласт | 2022-08-28 | 1 | 2 | Tecom | МЖ | прозрачный | 890 | 80 | 74 | 84 | +5/-0 | 22.6 | 20.1 | 502 | 736 | 0.2 | 0.2 |  |  | 38 |  | 6.25%
1896 | ДЗГУ | 2022-08-28 | 1 | 9 | Tecom | З | прозрачный | 1070 | 40 | 38 | 43 | +5/-0 | 22.4 | 19.1 | 253 | 575 | 0.2 | 0.15 |  |  | 38 |  | 6.25%
1799 | ПОФ-Флексо | 2022-08-27 | 4 | 2 | KS-1 | Л1 (peel) | прозрачный | 880 | 60 | 56 | 65 | +5/-0 | 21.3 | 16.7 | 408 | 662 | 0.2 | 0.17 |  |  | 38 |  | 7.5%
1858 | МГУ | 2022-08-27 | 1 | 7 | KS-1 | Л1 (peel) | прозрачный | 940 | 40 | 37 | 43 | +5/-0 | 29.6 | 18.4 | 260 | 587 | 0.2 | 0.2 |  |  | 38 |  | 7.5%
1768 | Полипак | 2022-08-29 | 2 | 2 | KS-1 | Л1 (peel) | белый | 770 | 40 | 36 | 44 | +5/-0 | 20.5 | 16 | 320 | 503 | 0.2 | 0.2 | 50 |  | 38 |  | 10%
1946 | МГУ | 2022-08-29 | 3 | 2 | KS-1 | Л1 (peel) | прозрачный | 1000 | 50 | 46 | 54 | +5/-0 | 25 | 17.3 | 204 | 530 | 0.2 | 0.2 |  |  | 38 |  | 8%
1818 | Таурас-Пласт | 2022-08-29 | 3 | 6 | KS-1 | Л1 (peel) | прозрачный | 830 | 40 | 36 | 43 | +5/-0 | 28.8 | 16.3 | 342 | 490 | 0.2 | 0.2 |  |  | 38 |  | 8.75%
1819 | Таурас-Пласт | 2022-08-29 | 2 | 6 | KS-1 | Л1 (peel) | прозрачный | 870 | 40 | 36 | 42 | +5/-0 | 28 | 18.6 | 259 | 588 | 0.2 | 0.2 |  |  | 38 |  | 7.5%
26. | НР Пак | 2022-08-29 | 4 | 2 | Tecom | СП | прозрачный | 820 | 45 | 42 | 49 | +5/-0 | 20.3 | 17.7 | 425 | 604 | 0.2 | 0.2 |  |  | 38 |  | 7.778%
1892 | Таурас-Пласт | 2022-08-29 | 3 | 2 | Tecom | СП | прозрачный | 790 | 130 | 120 | 140 | +5/-0 | 18.2 | 18 | 655 | 754 | 0.2 | 0.2 |  |  | 38 |  | 7.692%
1895 | ДЗГУ | 2022-08-29 | 3 | 2 | KS-2 | З | прозрачный | 1220 | 40 | 36 | 44 | +5/-0 | 22.7 | 19.1 | 307 | 577 | 0.2 | 0.2 |  |  | 38 |  | 10%
1882 | Таурас-Пласт | 2022-08-29 | 3 | 4 | KS-2 | МЖ | прозрачный | 710 | 50 | 46 | 54 | +5/-0 | 27.7 | 19.3 | 450 | 639 | 0.2 | 0.2 |  |  | 38 |  | 8%
1817 | Таурас-Пласт | 2022-08-29 | 4 | 4 | KS-2 | Л1 (peel) | прозрачный | 680 | 40 | 36 | 43 | +5/-0 | 28.8 | 18.3 | 268 | 580 | 0.2 | 0.2 |  |  | 38 |  | 8.75%
24. | НР Пак | 2022-08-29 | 2 | 2 | KS-2 | СП | прозрачный | 1220 | 45 | 41 | 49 | +5/-0 | 23.5 | 18.5 | 341 | 655 | 0.2 | 0.2 |  |  | 38 |  | 8.889%
25. | НР Пак | 2022-09-01 | 3 | 2 | KS-2 | СП | прозрачный | 1270 | 45 | 41 | 48 | +5/-0 | 24.3 | 18.1 | 319 | 622 | 0.2 | 0.2 |  |  | 38 |  | 7.778%
1821 | Флексо-Сервис | 2022-09-01 | 3 | 2 | KS-1 | Л1 (peel) | белый | 745 | 40 | 36 | 44 | +5/-0 | 28 | 17.9 | 277 | 661 | 0.2 | 0.2 | 50 |  | 38 |  | 10%
1900 | МГУ | 2022-09-01 | 3 | 2 | Tecom | СП | прозрачный | 900 | 120 | 112 | 130 | +5/-0 | 19.6 | 18.2 | 598 | 790 | 0.2 | 0.2 |  |  | 38 |  | 7.5%
1893 | Таурас-Пласт | 2022-09-01 | 2 | 2 | Tecom | СП | прозрачный | 920 | 130 | 120 | 139 | +5/-0 | 21.4 | 19.1 | 634 | 809 | 0.2 | 0.2 |  |  | 38 |  | 7.308%
2246- | МГУ | 2022-09-01 | 2 | 2 | KS-2 | СП | прозрачный | 1150 | 30 | 27 | 33 | +5/-0 | 27.7 | 17.2 | 177 | 592 | 0.2 | 0.17 |  |  | 38 |  | 10%
1945 | МГУ | 2022-09-02 | 3 | 2 | KS-1 | СП | белый | 740 | 40 | 36 | 44 | +5/-0 | 28.8 | 18.4 | 264 | 583 | 0.2 | 0.2 | 51 |  | 38 |  | 10%
1925 | МГУ | 2022-09-02 | 3 | 2 | Tecom | СП | прозрачный | 820 | 60 | 55 | 64 | +5/-0 | 22.7 | 19.1 | 576 | 640 | 0.2 | 0.2 |  |  | 38 |  | 7.5%
2006 | МГУ | 2022-09-02 | 3 | 2 | Tecom | СП | прозрачный | 1040 | 100 | 93 | 108 | +5/-0 | 25.2 | 19.1 | 550 | 737 | 0.2 | 0.2 |  |  | 38 |  | 7.5%
1993 | МГУ | 2022-09-02 | 3 | 2 | Tecom | СП | прозрачный | 1010 | 50 | 46 | 54 | +5/-0 | 23.4 | 18.7 | 457 | 610 | 0.2 | 0.2 |  |  | 38 |  | 8%
1922 | МГУ | 2022-09-02 | 3 | 2 | KS-2 | СП | прозрачный | 1140 | 30 | 27 | 33 | +5/-0 | 27.3 | 17.3 | 173 | 590 | 0.2 | 0.17 |  |  | 38 |  | 10%
1947 | МГУ | 2022-09-02 | 3 | 2 | KS-2 | СП | прозрачный | 1150 | 30 | 27 | 33 | +5/-0 | 27.8 | 17.6 | 179 | 590 | 0.2 | 0.17 |  |  | 38 |  | 10%
1926 | МГУ | 2022-09-02 | 1 | 2 | Tecom | З | прозрачный | 960 | 38 | 35 | 42 | +5/-0 | 26.9 | 20.1 | 255 | 618 | 0.2 | 0.17 |  |  | 38 |  | 9.211%
2005 | МГУ | 2022-09-02 | 1 | 2 | Tecom | ТН | белый | 1280 | 30 | 27 | 33 | +5/-0 | 26 | 21.3 | 501 | 694 | 0.77 | 72 | 66 |  | 38 |  | 10%
1901 | МГУ | 2022-09-05 | 2 | 2 | KS-2 | СП | прозрачный | 1120 | 80 | 74 | 86 | +5/-0 | 19.8 | 18.5 | 576 | 737 | 0.2 | 0.2 |  |  | 38 |  | 7.5%
1870 | МГУ | 2022-09-05 | 1 | 2 | KS-2 | СП | белый | 1010 | 80 | 74 | 86 | +5/-0 | 20.3 | 19.6 | 505 | 734 | 0.2 | 0.2 | 48 |  | 38 |  | 7.5%
1977 | МГУ | 2022-09-05 | 4 | 2 | Tecom | КЖ | белый | 1130 | 50 | 46 | 54 | +5/-0 | 22.6 | 19.3 | 330 | 626 | 0.2 | 0.2 | 48 |  | 38 |  | 8%
1715 | МГУ | 2022-09-05 | 2 | 2 | KS-1 | Л1 (peel) | белый | 940 | 40 | 36 | 43 | +5/-0 | 28.6 | 18.5 | 257 | 491 | 0.2 | 0.2 | 52 |  | 38 |  | 8.75%
1988 | Таурас-Пласт | 2022-09-05 | 1 | 4 | KS-2 | МЖ | прозрачный | 710 | 80 | 74 | 86 | +5/-0 | 26 | 24.6 | 500 | 664 | 0.2 | 0.2 |  |  | 38 |  | 7.5%
1924 | ДЗГУ | 2022-09-05 | 4 | 4 | KS-2 | З | прозрачный | 760 | 70 | 65 | 75 | +5/-0 | 23.4 | 20.3 | 388 | 720 | 0.2 | 0.2 |  |  | 38 |  | 7.143%
1923 | ДЗГУ | 2022-09-05 | 4 | 4 | KS-2 | З | прозрачный | 760 | 80 | 74 | 86 | +5/-0 | 21.6 | 20.6 | 587 | 788 | 0.2 | 0.2 |  |  | 38 |  | 7.5%
1982 | Упак-Маркет | 2022-09-05 | 4 | 4 | KS-2 | СП | прозрачный | 790 | 50 | 46 | 54 | +5/-0 | 23.2 | 21 | 472 | 672 | 0.2 | 0.2 |  |  | 38 |  | 8%
31. | НР Пак | 2022-09-05 | 2 | 2 | KS-2 | СП | прозрачный | 1220 | 40 | 36 | 44 | +5/-0 | 23.3 | 19.4 | 242 | 550 | 0.2 | 0.2 |  |  | 38 |  | 10%
1994 | МГУ | 2022-09-05 | 3 | 4 | KS-2 | СП | прозрачный | 650 | 40 | 38 | 44 | +5/-0 | 22.6 | 18.6 | 450 | 644 | 0.2 | 0.2 |  |  | 38 |  | 7.5%
1959 | МГУ | 2022-09-05 | 1 | 2 | KS-2 | СП | прозрачный | 1290 | 80 | 74 | 86 | +5/-0 | 18.7 | 18 | 400 | 530 | 0.2 | 0.2 |  |  | 38 |  | 7.5%
1986 | Таурас-Пласт | 2022-09-05 | 2 | 4 | KS-2 | СП | прозрачный | 550 | 90 | 83 | 97 | +5/-0 | 25.1 | 19.4 | 546 | 736 | 0.2 | 0.2 |  |  | 38 |  | 7.778%
1995 | МГУ | 2022-09-05 | 2 | 2 | KS-2 | СП | прозрачный | 1100 | 60 | 56 | 65 | +5/-0 | 21.8 | 18.5 | 476 | 610 | 0.2 | 0.2 |  |  | 38 |  | 7.5%
1958 | МГУ | 2022-09-05 | 2 | 2 | KS-2 | СП | прозрачный | 1140 | 40 | 38 | 44 | +5/-0 | 23.2 | 17.4 | 339 | 643 | 0.2 | 0.2 |  |  | 38 |  | 7.5%
2021 | МГУ | 2022-09-05 | 1 | 2 | Tecom | СП | белый | 1070 | 60 | 55 | 64 | +5/-0 | 21.7 | 18.4 | 477 | 610 | 0.2 | 0.2 | 49 |  | 38 |  | 7.5%
2022 | МГУ | 2022-09-05 | 2 | 2 | Tecom | СП | белый | 1070 | 60 | 55 | 64 | +5/-0 | 21.6 | 18.3 | 476 | 609 | 0.2 | 0.2 | 49 |  | 38 |  | 7.5%
2004 | МГУ | 2022-09-05 | 2 | 2 | Tecom | СП | белый | 1270 | 110 | 102 | 118 | +5/-0 | 20.4 | 18.8 | 653 | 760 | 0.2 | 0.2 | 48 |  | 38 |  | 7.273%
1976 | МГУ | 2022-09-05 | 2 | 2 | KS-1 | Л1 (peel) | белый | 860 | 50 | 46 | 54 | +5/-0 | 19.6 | 16 | 366 | 556 | 0.2 | 0.2 | 46 |  | 38 |  | 8%
2026 | МГУ | 2022-09-05 | 1 | 2 | Tecom | СП | белый | 990 | 100 | 92 | 108 | +5/-0 | 24.8 | 20 | 542 | 740 | 0.2 | 0.2 | 46 |  | 38 |  | 8%
1902 | МГУ | 2022-09-05 | 2 | 2 | Tecom | З | белый | 950 | 40 | 36 | 44 | +5/-0 | 22.7 | 18.7 | 429 | 570 | 0.2 | 0.2 | 51 |  | 38 |  | 10%
2321- |  | 2022-09-05 | 4 | 2 | KS-1 | Л | прозрачный | 820 | 25 | 22 | 27 | +5/-0 | 33.4 | 17.8 | 156 | 577 | 0.2 | 0.17 |  |  | 40 |  | 10%
29. | НР Пак | 2022-09-05 | 4 | 2 | Tecom | СП | прозрачный | 860 | 45 | 42 | 49 | +5/-0 | 27.4 | 16.3 | 250 | 660 | 0.2 | 0.17 |  |  | 38 |  | 7.778%
1985 | Таурас-Пласт | 2022-09-05 | 4 | 4 | KS-2 | МЖ | прозрачный | 670 | 45 | 42 | 49 | +5/-0 | 21.3 | 19 | 414 | 649 | 0.2 | 0.17 |  |  | 38 |  | 7.778%
2037 | МГУ | 2022-09-06 | 4 | 2 | KS-1 | СП | прозрачный | 1220 | 30 | 27 | 33 | +5/-0 | 24 | 18.2 | 283 | 516 | 0.2 | 0.17 |  |  | 38 |  | 10%
2054 | Таурас-Пласт | 2022-09-06 | 4 | 4 | KS-2 | З | прозрачный | 670 | 80 | 74 | 86 | +5/-0 | 20 | 18.8 | 641 | 847 | 0.2 | 0.2 |  |  | 38 |  | 7.5%
2033 | Упак-Маркет | 2022-09-06 | 4 | 2 | KS-1 | СП | прозрачный | 880 | 30 | 27 | 33 | +5/-0 | 25.3 | 16.6 | 207 | 584 | 0.2 | 0.17 |  |  | 38 |  | 10%
2060 | Таурас-Пласт | 2022-09-06 | 3 | 4 | Tecom | МЖ | прозрачный | 510 | 85 | 77 | 90 | +5/-0 | 21.8 | 21.1 | 559 | 930 | 0.2 | 0.2 |  |  | 38 |  | 7.647%
1992 | Таурас-Пласт | 2022-09-06 | 1 | 4 | Tecom | МЖ | прозрачный | 500 | 70 | 65 | 75 | +5/-0 | 22.8 | 21.9 | 517 | 780 | 0.2 | 0.2 |  |  | 38 |  | 7.143%
1979 | ДЗГУ | 2022-09-06 | 1 | 2 | KS-2 | З | прозрачный | 1280 | 50 | 46 | 54 | +5/-0 | 19.8 | 17.2 | 455 | 663 | 0.2 | 0.2 |  |  | 38 |  | 8%
32. | НР Пак | 2022-09-06 | 1 | 2 | KS-2 | З | прозрачный | 1320 | 80 | 74 | 86 | +5/-0 | 20 | 18.7 | 577 | 838 | 0.2 | 0.2 |  |  | 38 |  | 7.5%
1991 | Таурас-Пласт | 2022-09-06 | 3 | 4 | Tecom | МЖ | прозрачный | 560 | 70 | 65 | 75 | +5/-0 | 22 | 21 | 477 | 735 | 0.2 | 0.2 |  |  | 38 |  | 7.143%
2058 | Таурас-Пласт | 2022-09-07 | 4 | 2 | Tecom | З | прозрачный | 870 | 80 | 74 | 86 | +5/-0 | 21.5 | 19.8 | 410 | 790 | 0.2 | 0.2 |  |  | 38 |  | 7.5%
1987 | Таурас-Пласт | 2022-09-07 | 4 | 2 | Tecom | З | прозрачный | 850 | 50 | 46 | 55 | +5/-0 | 22.8 | 21.1 | 510 | 730 | 0.2 | 0.2 |  |  | 38 |  | 9%
1989 | Таурас-Пласт | 2022-09-07 | 4 | 2 | Tecom | МЖ | прозрачный | 850 | 120 | 112 | 130 | +5/-0 | 22 | 21.3 | 580 | 800 | 0.2 | 0.2 |  |  | 38 |  | 7.5%
2081 | ДЗГУ | 2022-09-07 | 4 | 4 | KS-2 | З | прозрачный | 720 | 80 | 74 | 86 | +5/-0 | 21.4 | 20.2 | 570 | 790 | 0.2 | 0.2 |  |  | 38 |  | 7.5%
2084 | Таурас-Пласт | 2022-09-07 | 3 | 4 | KS-2 | З | прозрачный | 770 | 50 | 46 | 54 | +5/-0 | 22.8 | 20.4 | 318 | 566 | 0.2 | 0.2 |  |  | 38 |  | 8%
2088 | МГУ | 2022-09-07 | 3 | 2 | KS-1 | СП | прозрачный | 1040 | 40 | 37 | 44 | +5/-0 | 21.1 | 17.3 | 319 | 554 | 0.2 | 0.17 |  |  | 38 |  | 8.75%
1981 | ДЗГУ | 2022-09-07 | 3 | 2 | Tecom | З | прозрачный | 1030 | 50 | 46 | 54 | +5/-0 | 23.4 | 20.2 | 348 | 701 | 0.2 | 0.2 |  |  | 38 |  | 8%
2053 | Таурас-Пласт | 2022-09-07 | 3 | 2 | KS-1 | МЖ | прозрачный | 980 | 30 | 30 | 36 | +5/-0 | 23.9 | 19 | 250 | 642 | 0.2 | 0.2 |  |  | 38 |  | 10%
2112 | ГОТЭК-Полипак АО | 2022-09-09 | 3 | 2 | KS-1 | Л1 (peel) | прозрачный | 860 | 40 | 36 | 44 | +5/-0 | 24.6 | 16.7 | 208 | 618 | 0.2 | 0.2 |  |  | 38 |  | 10%
1980 | ДЗГУ | 2022-09-09 | 3 | 2 | Tecom | З | прозрачный | 1140 | 50 | 46 | 54 | +5/-0 | 23.8 | 18.1 | 379 | 649 | 0.2 | 0.2 |  |  | 38 |  | 8%
1990 | Таурас-Пласт | 2022-09-09 | 3 | 2 | Tecom | МЖ | прозрачный | 1100 | 45 | 41 | 49 | +5/-0 | 24.5 | 19.4 | 400 | 637 | 0.2 | 0.2 |  |  | 38 |  | 8.889%
35 | Адгезив Пол. | 2022-09-09 | 3 | 4 | KS-2 | Адгезал | прозрачный | 820 | 50 | 46 | 55 | +5/-0 | 20.3 | 16.3 | 402 | 551 |  |  |  |  | 40 |  | 9%
36 | Адгезив Пол. | 2022-09-09 | 3 | 4 | KS-2 | Адгезал | прозрачный | 620 | 50 | 45 | 55 | +5/-0 | 20 | 16 | 390 | 500 |  |  |  |  | 40 |  | 10%
2071 | МГУ | 2022-09-09 | 3 | 4 | KS-2 | СП | прозрачный | 690 | 50 | 46 | 54 | +5/-0 | 22.4 | 18.3 | 439 | 701 | 0.2 | 0.2 |  |  | 38 |  | 8%
2097 | Констанция | 2022-09-09 | 2 | 2 | KS-1 | Л1 (peel) | прозрачный | 785 | 25 | 23 | 28 | +5/-0 | 28.3 | 16.5 | 193 | 574 | 0.2 |  |  |  | 42 |  | 10%
2052 | МГУ | 2022-09-09 | 2 | 2 | Tecom | СП | прозрачный | 980 | 60 | 55 | 65 | +5/-0 | 24.3 | 19.6 | 343 | 743 | 0.2 | 0.2 |  |  | 38 |  | 8.333%
1450 | МГУ | 2022-09-12 | 1 | 2 | KS-1 | Л1 (peel) | белый | 970 | 50 | 46 | 54 | +5/-0 | 19.9 | 18.3 | 370 | 740 | 0.2 | 0.2 | 50 |  | 38 |  | 8%
1849 | Полипак | 2022-09-12 | 3 | 2 | KS-1 | Л1 (peel) | белый | 840 | 40 | 36 | 44 | +5/-0 | 26 | 17.2 | 334 | 547 | 0.2 | 0.2 | 49 |  | 38 |  | 10%
37 | Адгезив Пол. | 12.09.2022г. | 4 | 2 | KS-2 | Адгезал | прозрачный | 1040 | 50 | 45 | 55 | +5/-0 | 20 | 15.4 | 430 | 550 |  |  |  |  | 40 |  | 10%
31 | Адгезив Пол. | 12.09.2022г. | 4 | 2 | KS-2 | Адгезал | прозрачный | 520 | 50 | 45 | 55 | +5/-0 | 20.1 | 16.3 | 404 | 563 |  |  |  |  | 40 |  | 10%
2175 | МГУ | 2022-09-13 | 1 | 2 | KS-1 | Л1 (peel) | белый | 860 | 50 | 46 | 54 | +5/-0 | 23.8 | 16.7 | 389 | 603 | 0.2 | 0.2 | 49 |  | 38 |  | 8%
2177 | МГУ | 2022-09-13 | 1 | 2 | KS-1 | Л1 (peel) | белый | 860 | 50 | 46 | 54 | +5/-0 | 23.8 | 16.7 | 389 | 603 | 0.2 | 0.2 | 49 |  | 38 |  | 8%
2073 | МГУ | 2022-09-13 | 4 | 2 | Tecom | КЖ | прозрачный | 980 | 80 | 74 | 86 | +5/-0 | 23.6 | 23.2 | 523 | 849 | 0.2 | 0.2 |  |  | 38 |  | 7.5%
30 | Адгезив Пол. | 2022-09-13 | 4 | 2 | KS-2 | Адгезал | прозрачный | 1234 | 50 | 45 | 55 | +5/-0 | 18.4 | 13.8 | 461 | 612 | [6 empty] | 10%
34 | Адгезив Пол. | 2022-09-13 | 4 | 2 | KS-2 | Адгезал | прозрачный | 1514 | 50 | 45 | 55 | +5/-0 | 22.3 | 18.2 | 583 | 662 | [6 empty] | 10%
2148 | МГУ | 2022-09-14 | 1 | 2 | KS-1 | СП | прозрачный | 910 | 50 | 45 | 54 | +5/-0 | 21.9 | 19.1 | 458 | 700 | 0.2 | 0.2 |  |  | 38 |  | 9%
1769 | Полипак | 2022-09-14 | 4 | 2 | KS-1 | Л1 (peel) | белый | 505 | 40 | 36 | 44 | +5/-0 | 25.9 | 16.1 | 365 | 553 | 0.2 | 0.2 | 50 |  | 38 |  | 10%
2145 | МГУ | 2022-09-14 | 1 | 2 | Tecom | СП | прозрачный | 930 | 60 | 55 | 65 | +5/-0 | 23.2 | 21.5 | 343 | 778 | 0.2 | 0.2 |  |  | 38 |  | 8.333%
2038 | МГУ | 2022-09-14 | 4 | 2 | Tecom | СП | прозрачный | 910 | 50 | 47 | 55 | +5/-0 | 25.6 | 19.7 | 325 | 654 | 0.2 | 0.2 |  |  | 38 |  | 8%
28 | Адгезив Пол. | 2022-09-14 | 1 | 2 | KS-2 | Адгезал | прозрачный | 1230 | 50 | 45 | 55 | +5/-0 | 20.1 | 16.8 | 360 | 630 | [6 empty] | 10%
2146 | МГУ | 2022-09-14 | 3 | 2 | Tecom | СП | прозрачный | 930 | 60 | 56 | 65 | +5/-0 | 23.2 | 21.5 | 343 | 778 | 0.2 | 0.2 |  |  | 38 |  | 7.5%
1823 | МГУ | 2022-09-14 | 3 | 2 | Tecom | ПП | прозрачный | 860 | 60 | 55 | 65 | +5/-0 | 36.1 | 32.6 | 634 | 849 |  |  |  |  | 38 |  | 8.333%
2206 | МГУ | 2022-09-14 | 3 | 2 | Tecom | ПП | прозрачный | 860 | 60 | 57 | 67 | +5/-0 | 37 | 34.8 | 649 | 815 |  |  |  |  | 38 |  | 8.333%
1824 | МГУ | 2022-09-14 | 3 | 2 | Tecom | ПП | прозрачный | 860 | 60 | 55 | 65 | +5/-0 | 37.3 | 34.8 | 700 | 771 |  |  |  |  | 38 |  | 8.333%
1822 | МГУ | 2022-09-15 | 3 | 2 | Tecom | ПП | прозрачный | 860 | 60 | 56 | 65 | +5/-0 | 37.1 | 31.6 | 636 | 783 |  |  |  |  | 38 |  | 7.5%
1860 | МГУ | 2022-09-15 | 1 | 2 | KS-1 | Л1 (peel) | прозрачный | 940 | 40 | 36 | 44 | +5/-0 | 29.6 | 18.4 | 260 | 587 | 0.2 | 0.2 |  |  | 38 |  | 10%
2209 | МГУ | 2022-09-15 | 4 | 2 | KS-1 | СП | прозрачный | 880 | 30 | 27 | 33 | +5/-0 | 24.8 | 16.3 | 262 | 630 | 0.2 | 0.2 | 51 |  | 38 |  | 10%
2083 | Таурас-Пласт | 2022-09-15 | 3 | 2 | KS-1 | З | белый | 870 | 40 | 37 | 44 | +5/-0 | 22.2 | 16.6 | 269 | 563 | 0.2 | 0.2 | 50 |  | 38 |  | 8.75%
2082 | Таурас-Пласт | 2022-09-15 | 4 | 4 | KS-1 | СП | белый | 560 | 45 | 41 | 49 | +5/-0 | 20.2 | 16.9 | 391 | 661 | 0.2 | 0.2 | 48 |  | 38 |  | 8.889%
2072 | МГУ | 2022-09-15 | 3 | 2 | KS-1 | КЖ | белый | 1180 | 60 | 55 | 65 | +5/-0 | 20.5 | 18.8 | 491 | 632 | 0.2 | 0.2 | 48 |  | 38 |  | 8.333%
2098 | МГУ | 2022-09-15 | 4 | 2 | Tecom | СП | прозрачный | 860 | 85 | 80 | 92 | +5/-0 | 22.6 | 21.4 | 431 | 818 | 0.2 | 0.2 |  |  | 38 |  | 7.059%
2213 | МГУ | 2022-09-15 | 3 | 2 | Tecom | СП | прозрачный | 1000 | 90 | 83 | 97 | +5/-0 | 23 | 22.7 | 553 | 932 | 0.2 | 0.2 |  |  | 38 |  | 7.778%
2149 | МГУ | 2022-09-16 | 4 | 2 | KS-1 | СП | прозрачный | 980 | 50 | 46 | 54 | +5/-0 | 20.6 | 16.3 | 343 | 736 | 0.2 | 0.2 |  |  | 38 |  | 8%
2150 | МГУ | 2022-09-16 | 4 | 2 | KS-1 | МЖ | прозрачный | 980 | 60 | 56 | 65 | +5/-0 | 19.1 | 19 | 415 | 736 | 0.2 | 0.2 |  |  | 38 |  | 7.5%
2143 | МГУ | 2022-09-16 | 3 | 2 | Tecom | СП | прозрачный | 1010 | 60 | 55 | 64 | +5/-0 | 24.6 | 22.8 | 419 | 751 | 0.2 | 0.2 |  |  | 38 |  | 7.5%
2144 | МГУ | 2022-09-16 | 3 | 2 | Tecom | СП | прозрачный | 1010 | 60 | 55 | 64 | +5/-0 | 24.6 | 22.8 | 419 | 751 | 0.2 | 0.2 |  |  | 38 |  | 7.5%
2096 | Полипак | 2022-09-16 | 2 | 2 | KS-1 | Л2 (peel) | прозрачный | 900 | 40 | 36 | 44 | +5/-0 | 18.1 | 17.2 | 249 | 631 | 0.2 | 0.2 |  |  | 40 |  | 10%
2211 | МГУ | 2022-09-19 | 2 | 2 | KS-1 | Л | прозрачный | 980 | 25 | 23 | 28 | +5/-0 | 26.4 | 17.7 | 270 | 568 | 0.2 | 0.17 |  |  | 42 |  | 10%
2231 | МГУ | 2022-09-19 | 1 | 2 | KS-1 | Л20 | прозрачный | 1030 | 20 | 18 | 22 | +5/-0 | 25.4 | 16.6 | 158 | 521 | 0.2 | 0.15 |  |  | 42 |  | 10%
2182 | МГУ | 2022-09-19 | 3 | 2 | KS-1 | Л20 | прозрачный | 1030 | 20 | 18 | 22 | +5/-0 | 25.8 | 16.1 | 182 | 497 | 0.2 | 0.15 |  |  | 42 |  | 10%
2147 | МГУ | 2022-09-19 | 3 | 2 | KS-1 | Л20 | прозрачный | 1100 | 20 | 18 | 22 | +5/-0 | 24 | 20.4 | 176 | 559 | 0.2 | 0.15 |  |  | 42 |  | 10%
2142 | Хоупак | 2022-09-19 | 3 | 2 | KS-1 | З | прозрачный | 890 | 40 | 37 | 44 | +5/-0 | 20.6 | 19.3 | 259 | 643 | 0.2 | 0.2 |  |  | 38 |  | 8.75%
2208 | МГУ | 2022-09-19 | 2 | 2 | KS-1 | СП | прозрачный | 1000 | 40 | 36 | 44 | +5/-0 | 21 | 19.3 | 320 | 550 | 0.2 | 0.2 |  |  | 38 |  | 10%
2207 | МГУ | 2022-09-19 | 2 | 4 | Tecom | СП | прозрачный | 520 | 80 | 74 | 86 | +5/-0 | 22 | 21 | 430 | 810 | 0.2 | 0.2 |  |  | 38 |  | 7.5%
39. | НР Пак | 2022-09-19 | 2 | 2 | Tecom | СП | прозрачный | 1020 | 40 | 36 | 44 | +5/-0 | 23.1 | 19.2 | 244 | 551 | 0.2 | 0.2 |  |  | 38 |  | 10%
37. | НР Пак | 2022-09-19 | 1 | 2 | Tecom | СП | прозрачный | 1020 | 45 | 37 | 44 | +5/-0 | 23.5 | 18.5 | 340 | 650 | 0.2 | 0.2 |  |  | 38 |  | 7.778%
2023 | МГУ | 2022-09-19 | 1 | 2 | Tecom | СП | прозрачный | 1020 | 50 | 46 | 54 | +5/-0 | 23 | 18.4 | 450 | 600 | 0.2 | 0.2 |  |  | 38 |  | 8%
2028 | МГУ | 2022-09-19 | 3 | 2 | Tecom | СП | прозрачный | 1010 | 120 | 112 | 129 | +5/-0 | 23.4 | 22.8 | 741 | 902 | 0.2 | 0.2 |  |  | 38 |  | 7.083%
2027 | МГУ | 2022-09-19 | 3 | 2 | Tecom | СП | прозрачный | 1010 | 120 | 112 | 130 | +5/-0 | 23.4 | 22.8 | 740 | 900 | 0.2 | 0.2 |  |  | 38 |  | 7.5%
2534. |  | 2022-09-19 | 3 | 2 | Tecom | СП | прозрачный | 1010 | 120 | 112 | 130 | +5/-0 | 23.2 | 22.7 | 740 | 900 | 0.2 | 0.2 |  |  | 38 |  | 7.5%
27 | Адгезив Пол. | 2022-09-19 | 3 | 2 | KS-2 | Адгезал | прозрачный | 1234 | 50 | 46 | 54 | +5/-0 | 20.2 | 16.6 | 362 | 630 | [6 empty] | 8%
33 | Адгезив Пол. | 2022-09-19 | 2 | 2 | KS-2 | Адгезал | прозрачный | 1620 | 50 | 46 | 55 | +5/-0 | 20 | 15.5 | 450 | 560 | [6 empty] | 9%
34. | НР Пак | 2022-09-19 | 1 | 1 | Tecom | СП | прозрачный | 820 | 45 | 41 | 49 | +5/-0 | 27.5 | 18 | 185 | 603 | 0.2 | 0.2 |  |  | 38 |  | 8.889%
35. | НР Пак | 2022-09-20 | 2 | 2 | Tecom | СП | прозрачный | 820 | 40 | 36 | 44 | +5/-0 | 29.7 | 19.1 | 176 | 690 | 0.2 | 0.2 |  |  | 38 |  | 10%
38. | НР Пак | 2022-09-20 | 4 | 2 | Tecom | СП | прозрачный | 1320 | 45 | 41 | 49 | +5/-0 | 23.7 | 18.1 | 425 | 656 | 0.2 | 0.2 |  |  | 38 |  | 8.889%
2276 | ДЗГУ | 2022-09-20 | 4 | 2 | KS-1 | З | прозрачный | 1030 | 50 | 46 | 54 | +5/-0 | 20.6 | 17.5 | 409 | 601 | 0.2 | 0.2 |  |  | 38 |  | 8%
36. | НР Пак | 2022-09-20 | 1 | 2 | Tecom | СП | прозрачный | 1220 | 45 | 41 | 49 | +5/-0 | 22.3 | 19.5 | 341 | 637 | 0.2 | 0.2 |  |  | 38 |  | 8.889%
2151 | МГУ | 2022-09-20 | 4 | 2 | Tecom | СП | прозрачный | 1220 | 70 | 65 | 75 | +5/-0 | 24.1 | 19.8 | 511 | 683 | 0.2 | 0.2 |  |  | 38 |  | 7.143%
40. | НР Пак | 2022-09-22 | 4 | 2 | Tecom | З | прозрачный | 1220 | 80 | 74 | 86 | +5/-0 | 23.2 | 22.6 | 622 | 802 | 0.2 | 0.2 |  |  | 38 |  | 7.5%
2180 | МГУ | 2022-09-22 | 4 | 2 | KS-1 | СП | прозрачный | 720 | 35 | 31 | 38 | +5/-0 | 27.8 | 17.2 | 159 | 612 | 0.2 | 0.2 |  |  | 38 |  | 10%
2251 | МГУ | 2022-09-22 | 1 | 2 | Tecom | З | прозрачный | 1170 | 110 | 101 | 118 | +5/-0 | 23.5 | 22.6 | 788 | 862 | 0.2 | 0.2 |  |  | 38 |  | 7.727%
2210 | МГУ | 2022-09-22 | 1 | 2 | Tecom | З | прозрачный | 1170 | 110 | 101 | 118 | +5/-0 | 23.5 | 22.6 | 788 | 862 | 0.2 | 0.2 |  |  | 38 |  | 7.727%
33. | НР Пак | 2022-09-22 | 3 | 2 | Tecom | З | прозрачный | 820 | 80 | 74 | 86 | +5/-0 | 21.2 | 18.9 | 412 | 766 | 0.2 | 0.2 |  |  | 38 |  | 7.5%
32 | Адгезив Пол. | 2022-09-22 | 3 | 2 | KS-2 | Адгезал | прозрачный | 1514 | 50 | 46 | 54 | +5/-0 | 22.1 | 18 | 580 | 660 | [6 empty] | 8%
2181 | МГУ | 2022-09-23 | 4 | 2 | KS-1 | СП | прозрачный | 720 | 35 | 31 | 38 | +5/-0 | 27.8 | 17.2 | 159 | 612 | 0.2 | 0.2 |  |  | 38 |  | 10%
2234 | МГУ | 2022-09-23 | 4 | 2 | Tecom | СП | прозрачный | 920 | 110 | 102 | 119 | +5/-0 | 22.3 | 21.9 | 653 | 895 | 0.2 | 0.2 |  |  | 38 |  | 7.727%
2235 | МГУ | 2022-09-23 | 4 | 2 | Tecom | СП | прозрачный | 900 | 90 | 92 | 108 | +5/-0 | 23.3 | 22.2 | 546 | 815 | 0.2 | 0.2 |  |  | 38 |  | 8.889%
2261 | МГУ | 2022-09-23 | 3 | 2 | Tecom | СП | прозрачный | 980 | 110 | 102 | 118 | +5/-0 | 21.8 | 20.3 | 643 | 856 | 0.2 | 0.2 |  |  | 38 |  | 7.273%
2328 | МГУ | 2022-09-26 | 3 | 2 | KS-1 | СП | прозрачный | 1160 | 40 | 36 | 44 | +5/-0 | 23 | 17.5 | 307 | 585 | 0.2 | 0.2 |  |  | 38 |  | 10%
2265 | Хоупак | 2022-09-26 | 2 | 2 | KS-1 | СП | прозрачный | 720 | 30 | 27 | 33 | +5/-0 | 26.5 | 18 | 301 | 518 | 0.2 | 0.2 |  |  | 38 |  | 10%
2260 | МГУ | 2022-09-26 | 3 | 2 | Tecom | СП | белый | 920 | 90 | 83 | 98 | +5/-0 | 25.1 | 19 | 540 | 730 | 0.2 | 0.2 | 49 |  | 38 |  | 8.333%
2329 | МГУ | 2022-09-26 | 2 | 2 | Tecom | СП | белый | 980 | 30 | 27 | 33 | +5/-0 | 28 | 19 | 158 | 640 | 0.2 | 0.2 | 54 |  | 38 |  | 10%
2237 | МГУ | 2022-09-26 | 2 | 2 | Tecom | СП | белый | 1070 | 60 | 56 | 64 | +5/-0 | 21.4 | 18.1 | 470 | 600 | 0.2 | 0.2 | 49 |  | 38 |  | 6.667%
2305 | МГУ | 2022-09-26 | 4 | 2 | Tecom | СП | белый | 1070 | 60 | 56 | 64 | +5/-0 | 21.4 | 18 | 470 | 580 | 0.2 | 0.2 | 49 |  | 38 |  | 6.667%
2236 | МГУ | 2022-09-26 | 4 | 2 | Tecom | КЖ | белый | 1130 | 50 | 46 | 55 | +5/-0 | 22.3 | 19 | 330 | 620 | 0.2 | 0.2 | 50 |  | 38 |  | 9%
2266 | МГУ | 2022-09-26 | 1 | 2 | Tecom | СП | белый | 900 | 50 | 46 | 54 | +5/-0 | 24.9 | 20.9 | 342 | 702 | 0.2 | 0.2 | 50 |  | 38 |  | 8%
2327 | МГУ | 2022-09-26 | 1 | 2 | KS-1 | МЖ | прозрачный | 1020 | 60 | 57 | 66 | +5/-0 | 20.2 | 19.7 | 462 | 672 | 0.2 | 0.2 |  |  | 38 |  | 7.5%
2291 | МГУ | 2022-09-26 | 1 | 2 | Tecom | СП | белый | 900 | 50 | 46 | 54 | +5/-0 | 24.9 | 20.9 | 342 | 702 | 0.2 | 0.2 | 50 |  | 38 |  | 8%
2297 | Хоупак | 2022-09-26 | 1 | 2 | KS-1 | З | прозрачный | 880 | 40 | 36 | 44 | +5/-0 | 21.5 | 17.5 | 257 | 623 | 0.2 | 0.2 |  |  | 38 |  | 10%
2238 | МГУ | 2022-09-27 | 2 | 2 | Tecom | МЖ | белый | 950 | 100 | 92 | 108 | +5/-0 | 22.5 | 22 | 652 | 966 | 0.2 | 0.2 | 46 |  | 38 |  | 8%
2330 | МГУ | 2022-09-27 | 1 | 2 | Tecom | МЖ | прозрачный | 880 | 85 | 80 | 92 | +5/-0 | 23.5 | 23.4 | 573 | 906 | 0.2 | 0.2 |  |  | 38 |  | 7.059%
2373 | МГУ | 2022-09-27 | 1 | 2 | KS-1 | З | прозрачный | 840 | 30 | 28 | 34 | +5/-0 | 24.2 | 19.1 | 217 | 568 | 0.2 | 0.2 |  |  | 38 |  | 10%
2264 | МГУ | 2022-09-19 | 2 | 2 | KS-1 | Л | прозрачный | 980 | 25 | 23 | 28 | +5/-0 | 26.4 | 17.7 | 270 | 568 | 0.2 | 0.2 |  |  | 38 |  | 10%
2250 | МГУ | 2022-09-29 | 2 | 4 | KS-2 | З | прозрачный | 680 | 65 | 60 | 70 | +5/-0 | 20.2 | 20 | 484 | 682 | 0.2 | 0.2 |  |  | 38 |  | 7.692%
2368 | МГУ | 2022-09-29 | 2 | 2 | KS-1 | З | прозрачный | 840 | 30 | 27 | 33 | +5/-0 | 24 | 19 | 217 | 568 | 0.2 | 0.2 |  |  | 38 |  | 10%
2397 | Таурас-Пласт | 2022-09-29 | 2 | 2 | Tecom | МЖ | прозрачный | 870 | 120 | 110 | 128 | +5/-0 | 21 | 20 | 601 | 804 | 0.2 | 0.2 |  |  | 38 |  | 7.5%
2401 | Таурас-Пласт | 2022-09-29 | 2 | 2 | KS-1 | МЖ | прозрачный | 990 | 30 | 27 | 33 | +5/-0 | 22.5 | 18.2 | 250 | 592 | 0.2 | 0.2 |  |  | 38 |  | 10%
2398 | Таурас-Пласт | 2022-09-29 | 2 | 2 | KS-2 | З | прозрачный | 680 | 60 | 56 | 64 | +5/-0 | 21.6 | 20.2 | 502 | 735 | 0.2 | 0.2 |  |  | 38 |  | 6.667%
2343 | ДЗГУ | 2022-09-28 | 4 | 2 | Tecom | З | прозрачный | 860 | 85 | 78 | 92 | +5/-0 | 22.8 | 19.4 | 512 | 744 | 0.2 | 0.2 |  |  | 38 |  | 8.235%
2393 | Таурас-Пласт | 2022-09-29 | 1 | 2 | KS-1 | МЖ | прозрачный | 720 | 25 | 23 | 27 | +5/-0 | 30 | 18 | 250 | 672 | 0.2 | 0.17 |  |  | 42 |  | 8%
2394 | Таурас-Пласт | 2022-09-29 | 1 | 2 | Tecom | МЖ | прозрачный | 990 | 40 | 36 | 44 | +5/-0 | 21.1 | 18.8 | 368 | 601 | 0.2 | 0.2 |  |  | 38 |  | 10%
2400 | Таурас-Пласт | 2022-09-29 | 1 | 2 | Tecom | З | прозрачный | 910 | 50 | 46 | 54 | +5/-0 | 24.6 | 18.5 | 307 | 625 | 0.2 | 0.2 |  |  | 38 |  | 8%
2395 | Таурас-Пласт | 2022-09-29 | 4 | 4 | KS-2 | МЖ | прозрачный | 650 | 40 | 36 | 44 | +5/-0 | 22.3 | 19.5 | 348 | 639 | 0.2 | 0.2 |  |  | 38 |  | 10%
2396 | Таурас-Пласт | 2022-09-29 | 4 | 4 | KS-2 | МЖ | прозрачный | 560 | 50 | 46 | 53 | +5/-0 | 21.9 | 21 | 400 | 772 | 0.2 | 0.2 |  |  | 38 |  | 7%
2232 | МГУ | 2022-09-29 | 4 | 4 | KS-2 | З | прозрачный | 740 | 65 | 60 | 70 | +5/-0 | 23.7 | 23.1 | 571 | 792 | 0.2 | 0.2 |  |  | 38 |  | 7.692%
2074 | МГУ | 2022-09-14 | 4 | 2 | KS-1 | СП | прозрачный | 940 | 50 | 46 | 54 | +5/-0 | 21.9 | 19.1 | 458 | 700 | 0.2 | 0.2 |  |  | 38 |  | 8%
2435 | Таурас-Пласт | 2022-09-30 | 1 | 2 | KS-1 | МЖ | белый | 720 | 25 | 22 | 27 | +5/-0 | 29 | 18 | 250 | 600 | 0.2 | 0.2 | 57 |  | 42 |  | 10%
2416 | Таурас-Пласт | 2022-09-30 | 1 | 4 | KS-2 | МЖ | прозрачный | 580 | 80 | 74 | 86 | +5/-0 | 26 | 24 | 502 | 660 | 0.2 | 0.2 |  |  | 38 |  | 7.5%
2419 | Таурас-Пласт | 2022-09-30 | 1 | 4 | KS-2 | МЖ | прозрачный | 750 | 60 | 56 | 65 | +5/-0 | 22.9 | 22.4 | 450 | 550 | 0.2 | 0.2 |  |  | 38 |  | 7.5%
2415 | Таурас-Пласт | 2022-09-30 | 1 | 4 | KS-2 | МЖ | прозрачный | 650 | 45 | 40 | 48 | +5/-0 | 22.6 | 19 | 452 | 646 | 0.2 | 0.2 |  |  | 38 |  | 8.889%
2233 | МГУ | 2022-09-30 | 4 | 4 | KS-2 | З | прозрачный | 770 | 80 | 74 | 86 | +5/-0 | 23.7 | 21.3 | 687 | 772 | 0.2 | 0.2 |  |  | 38 |  | 7.5%
2348 | ДЗГУ | 2022-09-30 | 3 | 2 | Tecom | З | прозрачный | 1020 | 100 | 92 | 108 | +5/-0 | 21.7 | 21 | 608 | 886 | 0.2 | 0.2 |  |  | 38 |  | 8%
2418 | Таурас-Пласт | 2022-09-30 | 1 | 4 | Tecom | МЖ | прозрачный | 520 | 60 | 56 | 65 | +5/-0 | 22.9 | 20.1 | 471 | 701 | 0.2 | 0.2 |  |  | 38 |  | 7.5%
2417 | Таурас-Пласт | 2022-09-30 | 4 | 3 | KS-2 | МЖ | прозрачный | 560 | 90 | 83 | 97 | +5/-0 | 21.2 | 20.6 | 607 | 900 | 0.2 | 0.2 |  |  | 38 |  | 7.778%
2463 | Таурас-Пласт | 2022-09-30 | 3 | 4 | Tecom | З | прозрачный | 470 | 50 | 46 | 54 | +5/-0 | 25.1 | 22.5 | 353 | 772 | 0.2 | 0.2 |  |  | 38 |  | 8%
2461 | Таурас-Пласт | 2022-09-30 | 3 | 4 | KS-2 | МЖ | прозрачный | 670 | 80 | 74 | 86 | +5/-0 | 22.6 | 22 | 624 | 866 | 0.2 | 0.2 |  |  | 38 |  | 7.5%
2437 | Полипак | 2022-10-03 | 3 | 2 | KS-1 | Л1 (peel) | белый | 840 | 40 | 36 | 44 | +5/-0 | 26 | 17.2 | 335 | 540 | 0.2 | 0.2 | 50 |  | 38 |  | 10%
2436 | Полипак | 2022-10-03 | 3 | 2 | KS-1 | Л1 (peel) | белый | 770 | 40 | 37 | 45 | +5/-0 | 20.3 | 16 | 322 | 505 | 0.2 | 0.2 | 50 |  | 38 |  | 10%
2464 | МГУ | 2022-10-03 | 2 | 2 | Tecom | СП | прозрачный | 910 | 70 | 65 | 75 | +5/-0 | 19 | 18 | 324 | 550 | 0.2 | 0.2 |  |  | 38 |  | 7.143%
2392 | МГУ | 2022-10-03 | 2 | 2 | Tecom | СП | прозрачный | 950 | 80 | 74 | 86 | +5/-0 | 22.8 | 19.4 | 400 | 700 | 0.2 | 0.2 |  |  | 38 |  | 7.5%
2379 | МГУ | 2022-10-03 | 2 | 2 | Tecom | СП | прозрачный | 990 | 70 | 65 | 75 | +5/-0 | 21.3 | 20 | 387 | 739 | 0.2 | 0.2 |  |  | 38 |  | 7.143%
2425 | МГУ | 2022-10-03 | 4 | 2 | Tecom | СП | прозрачный | 1000 | 90 | 85 | 99 | +5/-0 | 18.5 | 18 | 383 | 645 | 0.2 | 0.2 |  |  | 38 |  | 7.778%
2431 | МГУ | 2022-10-03 | 3 | 2 | Tecom | СП | прозрачный | 1010 | 120 | 112 | 131 | +5/-0 | 19.9 | 18.2 | 689 | 904 | 0.2 | 0.2 |  |  | 38 |  | 7.917%
2440 | ДЗГУ | 2022-10-03 | 4 | 2 | Tecom | СП | прозрачный | 1020 | 100 | 92 | 108 | +5/-0 | 19.5 | 18.1 | 537 | 786 | 0.2 | 0.2 |  |  | 38 |  | 8%
2424 | МГУ | 2022-10-03 | 4 | 2 | Tecom | СП | прозрачный | 1080 | 80 | 74 | 86 | +5/-0 | 21.3 | 20 | 440 | 580 | 0.2 | 0.2 |  |  | 38 |  | 7.5%
2466 | МГУ | 2022-10-03 | 4 | 2 | Tecom | СП | прозрачный | 1170 | 80 | 74 | 87 | +5/-0 | 20.6 | 20 | 444 | 580 | 0.2 | 0.2 |  |  | 38 |  | 8.125%
2432 | МГУ | 2022-10-03 | 3 | 2 | Tecom | СП | прозрачный | 1220 | 70 | 64 | 76 | +5/-0 | 21.8 | 19.5 | 460 | 700 | 0.2 | 0.2 |  |  | 38 |  | 8.571%
2374 | МГУ | 2022-10-03 | 3 | 4 | KS-2 | КЖ | прозрачный | 740 | 80 | 74 | 86 | +5/-0 | 22.4 | 18.1 | 500 | 680 | 0.2 | 0.2 |  |  | 38 |  | 7.5%
2292 | МГУ | 2022-10-03 | 3 | 4 | KS-2 | СП | прозрачный | 760 | 120 | 110 | 128 | +5/-0 | 19.2 | 18.1 | 680 | 733 | 0.2 | 0.2 |  |  | 38 |  | 7.5%
2352 | Упак-Маркет | 2022-10-03 | 3 | 4 | KS-2 | СП | прозрачный | 780 | 50 | 46 | 54 | +5/-0 | 23.8 | 20.9 | 444 | 590 | 0.2 | 0.2 |  |  | 38 |  | 8%
2178 | МГУ | 2022-10-03 | 2 | 4 | KS-2 | СП | прозрачный | 790 | 100 | 92 | 108 | +5/-0 | 19.5 | 18 | 611 | 660 | 0.2 | 0.2 |  |  | 38 |  | 8%
2277 | ДЗГУ | 2022-10-03 | 4 | 2 | KS-2 | З | прозрачный | 1280 | 50 | 46 | 55 | +5/-0 | 22.6 | 21 | 493 | 620 | 0.2 | 0.2 |  |  | 38 |  | 9%
2439 | ДЗГУ | 2022-10-03 | 3 | 2 | KS-2 | З | прозрачный | 1240 | 70 | 65 | 76 | +5/-0 | 21.7 | 19.1 | 532 | 725 | 0.2 | 0.2 |  |  | 38 |  | 7.857%
2420 | Таурас-Пласт | 2022-10-03 | 4 | 2 | KS-2 | МЖ | прозрачный | 1180 | 30 | 30 | 36 | +5/-0 | 28.5 | 18.2 | 250 | 539 | 0.2 | 0.2 |  |  | 38 |  | 10%
2433 | МГУ | 2022-10-03 | 3 | 4 | KS-2 | КЖ | прозрачный | 740 | 80 | 74 | 86 | +5/-0 | 22.4 | 18 | 500 | 680 | 0.2 | 0.2 |  | 0.2 | 38 |  | 7.5%
2422 | 2508 | 2022-10-04 | 3 | 2 | Tecom | СП | прозрачный | 830 | 80 | 75 | 85 | +5/-0 | 19.8 | 18.5 | 389 | 738 | 0.2 | 0.2 |  |  | 38 |  | 6.25%
2428 | МГУ | 2022-10-04 | 3 | 2 | Tecom | СП | прозрачный | 830 | 90 | 83 | 97 | +5/-0 | 18.6 | 18.5 | 409 | 807 | 0.2 | 0.2 |  |  | 38 |  | 7.778%
2380 | МГУ | 2022-10-04 | 2 | 2 | Tecom | СП | прозрачный | 900 | 100 | 92 | 108 | +5/-0 | 20.3 | 20.1 | 531 | 710 | 0.2 | 0.2 |  |  | 38 |  | 8%
2179 | МГУ | 2022-10-04 | 3 | 4 | KS-2 | СП | прозрачный | 720 | 60 | 56 | 64 | +5/-0 | 23.5 | 21.2 | 502 | 710 | 0.2 | 0.2 |  |  | 38 |  | 6.667%
2345 | МГУ | 2022-10-04 | 2 | 4 | KS-2 | СП | прозрачный | 740 | 60 | 55 | 65 | +5/-0 | 21.7 | 19.3 | 417 | 619 | 0.2 | 0.2 |  |  | 38 |  | 8.333%
2369 | МГУ | 2022-10-04 | 1 | 2 | Tecom | СП | прозрачный | 830 | 60 | 54 | 64 | +5/-0 | 18.6 | 18.5 | 409 | 807 | 0.2 | 0.2 |  |  | 38 |  | 8.333%
2371 | МГУ | 2022-10-04 | 1 | 4 | KS-2 | СП | прозрачный | 700 | 60 | 55 | 65 | +5/-0 | 23.6 | 18.6 | 442 | 612 | 0.2 | 0.2 |  |  | 38 |  | 8.333%
2351 | Упак-Маркет | 2022-10-04 | 1 | 4 | KS-2 | СП | прозрачный | 700 | 50 | 46 | 55 | +5/-0 | 20.2 | 16.7 | 401 | 570 | 0.2 | 0.2 |  |  | 38 |  | 9%
41. | НР Пак | 2022-10-04 | 1 | 2 | Tecom | СП | прозрачный | 820 | 40 | 36 | 44 | +5/-0 | 29 | 19 | 177 | 690 | 0.2 | 0.2 |  |  | 38 |  | 10%
2376 | МГУ | 2022-10-05 | 2 | 4 | KS-2 | СП | прозрачный | 700 | 60 | 55 | 65 | +5/-0 | 23.6 | 18.6 | 440 | 610 | 0.2 | 0.2 |  |  | 38 |  | 8.333%
2353 | Упак-Маркет | 2022-10-05 | 2 | 4 | KS-2 | СП | прозрачный | 620 | 30 | 27 | 33 | +5/-0 | 29.4 | 18.1 | 198 | 553 | 0.2 | 0.2 |  |  | 38 |  | 10%
2133 | Хоупак | 2022-10-05 | 1 | 4 | KS-2 | СП | прозрачный | 620 | 30 | 27 | 33 | +5/-0 | 29 | 18 | 199 | 550 | 0.2 | 0.2 |  |  | 38 |  | 10%
2421 | Таурас-Пласт | 2022-10-05 | 1 | 2 | KS-2 | МЖ | прозрачный | 810 | 50 | 46 | 54 | +5/-0 | 25 | 19 | 276 | 701 | 0.2 | 0.2 |  |  | 38 |  | 8%
2533 | Таурас-Пласт | 2022-10-05 | 1 | 2 | KS-2 | СП | прозрачный | 660 | 40 | 36 | 44 | +5/-0 | 23.8 | 19.2 | 294 | 654 | 0.2 | 0.2 |  |  | 38 |  | 10%
2535 | Хоупак | 2022-10-06 | 2 | 4 | KS-2 | СП | прозрачный | 680 | 60 | 55 | 64 | +5/-0 | 21.2 | 16.5 | 433 | 679 | 0.2 | 0.2 |  |  | 38 |  | 7.5%
2534 | Таурас-Пласт | 2022-10-06 | 2 | 4 | KS-2 | СП | прозрачный | 660 | 60 | 55 | 65 | +5/-0 | 21 | 19.6 | 403 | 646 | 0.2 | 0.2 |  |  | 38 |  | 8.333%
2465 | МГУ | 2022-10-06 | 2 | 1 | KS-1 | СП | прозрачный | 1145 | 30 | 27 | 33 | +5/-0 | 24.1 | 19.5 | 278 | 529 | 0.2 | 0.2 |  |  | 38 |  | 10%
2560 | МГУ | 2022-10-06 | 2 | 4 | KS-2 | СП | прозрачный | 720 | 90 | 83 | 97 | +5/-0 | 18.3 | 18 | 557 | 763 | 0.2 | 0.2 |  |  | 38 |  | 7.778%
2518 | ДЗГУ | 2022-10-06 | 4 | 2 | KS-1 | СП | прозрачный | 1140 | 40 | 36 | 44 | +5/-0 | 20.3 | 19.3 | 352 | 595 | 0.2 | 0.2 |  |  | 38 |  | 10%
2531 | Таурас-Пласт | 2022-10-06 | 4 | 4 | KS-2 | З | прозрачный | 670 | 80 | 74 | 87 | +5/-0 | 20.5 | 17.6 | 505 | 640 | 0.2 | 0.2 |  |  | 38 |  | 8.125%
2508 | МГУ | 2022-10-07 | 1 | 4 | KS-2 | З | прозрачный | 720 | 80 | 75 | 87 | +5/-0 | 20.6 | 20 | 550 | 769 | 0.2 | 0.2 |  |  | 38 |  | 7.5%
2532 | Таурас-Пласт | 2022-10-07 | 4 | 4 | KS-2 | МЖ | прозрачный | 730 | 100 | 92 | 108 | +5/-0 | 21.3 | 20.5 | 650 | 794 | 0.2 | 0.2 |  |  | 38 |  | 8%
2530 | Таурас-Пласт | 2022-10-07 | 4 | 4 | KS-2 | МЖ | прозрачный | 670 | 100 | 92 | 108 | +5/-0 | 22.1 | 20.5 | 656 | 809 | 0.2 | 0.2 |  |  | 38 |  | 8%
2378 | МГУ | 2022-10-07 | 4 | 2 | KS-1 | СП | прозрачный | 1100 | 50 | 50 | 60 | +5/-0 | 21.7 | 19.1 | 430 | 701 | 0.2 | 0.2 |  |  | 38 |  | 10%
2462 | Таурас-Пласт | 2022-10-07 | 4 | 2 | KS-1 | СП | прозрачный | 1050 | 40 | 46 | 54 | +5/-0 | 20.7 | 17.2 | 313 | 584 | 0.2 | 0.2 |  |  | 38 |  | 10%
2377 | МГУ | 2022-10-10 | 3 | 2 | KS-1 | СП | прозрачный | 910 | 60 | 55 | 65 | +5/-0 | 21.2 | 16.5 | 380 | 600 | 0.2 | 0.2 |  |  | 38 |  | 8.333%
2427 | МГУ | 2022-10-10 | 4 | 2 | KS-1 | СП | прозрачный | 770 | 30 | 27 | 33 | +5/-0 | 24 | 17.6 | 220 | 540 | 0.2 | 0.2 |  |  | 38 |  | 10%
2429 | МГУ | 2022-10-10 | 4 | 2 | KS-1 | СП | прозрачный | 770 | 30 | 27 | 33 | +5/-0 | 23 | 18.2 | 230 | 560 | 0.2 | 0.2 |  |  | 38 |  | 10%
2426 | МГУ | 2022-10-10 | 4 | 2 | KS-1 | СП | прозрачный | 980 | 50 | 45 | 55 | +5/-0 | 21.7 | 18.1 | 400 | 670 | 0.2 | 0.2 |  |  | 38 |  | 10%
2372 | МГУ | 2022-10-10 | 3 | 2 | KS-1 | СП | прозрачный | 1000 | 60 | 55 | 65 | +5/-0 | 21 | 18.9 | 490 | 600 | 0.2 | 0.2 |  |  | 38 |  | 8.333%
2370 | МГУ | 2022-10-10 | 3 | 2 | KS-1 | СП | прозрачный | 1040 | 60 | 54 | 65 | +5/-0 | 21.7 | 17.9 | 390 | 650 | 0.2 | 0.2 |  |  | 38 |  | 9.167%
2556 | Таурас-Пласт | 2022-10-10 | 1 | 2 | KS-1 | СП | прозрачный | 1030 | 40 | 37 | 44 | +5/-0 | 22.5 | 17.5 | 366 | 560 | 0.2 | 0.2 |  |  | 38 |  | 8.75%
2554 | Таурас-Пласт | 2022-10-10 | 1 | 4 | KS-1 | СП | прозрачный | 520 | 40 | 37 | 43 | +5/-0 | 24 | 20.1 | 200 | 580 | 0.2 | 0.2 |  |  | 38 |  | 7.5%
2302 | МГУ | 2022-10-10 | 3 | 2 | Tecom | ПП | прозрачный | 860 | 60 | 54 | 66 | +5/-0 | 38 | 32.1 | 680 | 800 |  |  |  |  | 38 |  | 10%
2486 | МГУ | 2022-10-10 | 4 | 2 | Tecom | СП | прозрачный | 1020 | 120 | 112 | 129 | +5/-0 | 21 | 20 | 605 | 760 | 0.2 | 0.2 |  |  | 38 |  | 7.083%
2585 | МГУ | 2022-10-10 | 4 | 2 | KS-2 | СП | белый | 1230 | 60 | 55 | 64 | +5/-0 | 21.2 | 18 | 430 | 640 | 0.2 | 0.2 |  |  | 38 |  | 7.5%
2622 | МГУ | 2022-10-10 | 4 | 2 | KS-2 | СП | белый | 1240 | 110 | 102 | 118 | +5/-0 | 21 | 20 | 648 | 780 | 0.2 | 0.2 |  |  | 38 |  | 7.273%
2504 | Таурас-Пласт | 2022-10-10 | 1 | 4 | KS-2 | СП | белый | 620 | 40 | 36 | 44 | +5/-0 | 23 | 19 | 295 | 650 | 0.2 | 0.2 |  |  | 38 |  | 10%
2513 | Хоупак | 2022-10-10 | 1 | 4 | KS-2 | СП | белый | 580 | 60 | 55 | 65 | +5/-0 | 22.5 | 16.5 | 400 | 600 | 0.2 | 0.2 |  |  | 38 |  | 8.333%
2512 | Хоупак | 2022-10-10 | 3 | 4 | KS-2 | СП | белый | 680 | 60 | 56 | 65 | +5/-0 | 24.2 | 16.7 | 430 | 650 | 0.2 | 0.2 |  |  | 38 |  | 7.5%
40 | Адгезив Пол. | 2022-10-10 | 3 | 2 | KS-2 | Адгезал | прозрачный | 1230 | 50 | 45 | 55 | +5/-0 | 20 | 16.8 | 362 | 630 | [6 empty] | 10%
38 | Адгезив Пол. | 2022-10-11 | 3 | 2 | KS-2 | Адгезал | прозрачный | 1250 | 50 | 45 | 55 | +5/-0 | 19.6 | 16.7 | 430 | 520 | [6 empty] | 10%
2517 | ДЗГУ | 2022-10-12 | 1 | 2 | KS-1 | З | прозрачный | 910 | 40 | 36 | 43 | +5/-0 | 22.5 | 18.9 | 276 | 649 | 0.2 | 0.2 |  |  | 38 |  | 8.75%
2551 | Таурас-Пласт | 2022-10-13 | 2 | 4 | KS-1 | З | прозрачный | 480 | 60 | 56 | 64 | +5/-0 | 20.2 | 18.7 | 481 | 639 | 0.2 | 0.2 |  |  | 38 |  | 6.667%
2550 | Таурас-Пласт | 2022-10-13 | 2 | 4 | KS-1 | МЖ | прозрачный | 510 | 50 | 46 | 54 | +5/-0 | 19.4 | 19.3 | 448 | 662 | 0.2 | 0.2 |  |  | 38 |  | 8%
2572 | ДЗГУ | 2022-10-13 | 1 | 2 | KS-1 | З | прозрачный | 1140 | 50 | 46 | 53 | +5/-0 | 20.7 | 20.2 | 454 | 645 | 0.2 | 0.2 |  |  | 38 |  | 7%
39 | Адгезив Пол. | 2022-10-13 | 1 | 2 | KS-2 | Адгезал | прозрачный | 1510 | 50 | 45 | 55 | +5/-0 | 19.7 | 17.2 | 346 | 542 | [6 empty] | 10%
42 | Адгезив Пол. | 2022-10-15 | 4 | 15 | KS-2 | Адгезал | прозрачный | 1520 | 50 | 48 | 55 | +5/-0 | 19.9 | 17.3 | 325 | 532 | [6 empty] | 7%
43 | Адгезив Пол. | 2022-10-14 | 1 | 9 | KS-2 | Адгезал | прозрачный | 1250 | 50 | 52 | 56 | +5/-0 | 19.6 | 16.7 | 430 | 520 | [6 empty] | 4%
41 | Адгезив Пол. | 2022-10-13 | 1 | 2 | KS-2 | Адгезал | прозрачный | 1240 | 50 | 49 | 53 | +5/-0 | 20 | 16.8 | 362 | 630 | [6 empty] | 4%
49 | Адгезив Пол. | 2022-10-15 | 1 | 2 | KS-2 | Адгезал | прозрачный | 1264 | 50 | 50 | 55 | +5/-0 | 19.8 | 16.9 | 371 | 536 | [6 empty] | 5%
46 | Адгезив Пол. | 2022-10-16 | 3 | 2 | KS-2 | Адгезал | прозрачный | 520 | 50 | 50 | 55 | +5/-0 | 19.9 | 17.3 | 325 | 532 | [6 empty] | 5%
44 | Адгезив Пол. | 2022-10-16 | 3 | 2 | KS-2 | Адгезал | прозрачный | 820 | 50 | 50 | 55 | +5/-0 | 19.9 | 17.3 | 325 | 532 | [6 empty] | 5%
55 | Адгезив Пол. | 2022-10-15 | 1 | 2 | KS-2 | Адгезал | прозрачный | 1614 | 50 | 50 | 55 | +5/-0 | 19.6 | 17.6 | 316 | 527 | [6 empty] | 5%
2614 | МГУ | 2022-10-15 | 1 | 7 | KS-1 | СП | прозрачный | 910 | 50 | 49 | 55 | +5/-0 | 20.7 | 18.1 | 360 | 670 | 0.2 | 0.2 |  |  | 38 |  | 6%
2586 | МГУ | 2022-10-15 | 1 | 2 | KS-1 | СП | прозрачный | 1115 | 50 | 50 | 55 | +5/-0 | 20.7 | 18.1 | 360 | 670 | 0.2 | 0.2 |  |  | 38 |  | 5%
2619 | Политайп | 2022-10-14 | 1 | 2 | KS-1 | СП | прозрачный | 820 | 60 | 57 | 63 | +5/-0 | 21.7 | 17.9 | 390 | 650 | 0.2 | 0.2 |  |  | 38 |  | 5%
2652 | Таурас-Пласт | 2022-10-14 | 4 | 2 | KS-1 | МЖ | прозрачный | 830 | 45 | 42 | 48 | +5/-0 | 19.4 | 19.3 | 448 | 662 | 0.2 | 0.2 |  |  | 38 |  | 6.667%
2527 | Хоупак | 2022-10-14 | 4 | 5 | KS-1 | З | прозрачный | 890 | 40 | 39 | 43 | +5/-0 | 22.5 | 18.9 | 276 | 649 | 0.2 | 0.2 |  |  | 38 |  | 5%
2615 | МГУ | 2022-10-18 | 2 | 2 | KS-1 | СП | прозрачный | 1160 | 30 | 29 | 33 | +5/-0 | 21.3 | 16.7 | 261 | 471 | 0.2 |  |  |  | 38 |  | 6.667%
2637 | МГУ | 2022-10-18 | 2 | 2 | KS-1 | СП | белый | 900 | 50 | 50 | 58 | +5/-0 | 24.9 | 20.9 | 342 | 702 | 0.2 | 0.2 | 50 |  | 38 |  | 8%
2655 | МГУ | 2022-10-18 | 2 | 2 | KS-1 | СП | белый | 900 | 50 | 47 | 54 | +5/-0 | 24.9 | 20.9 | 342 | 702 | 0.2 | 0.2 | 50 |  | 38 |  | 7%
2720 | МГУ | 2022-10-19 | 3 | 2 | KS-1 | КЖ | белый | 940 | 60 | 60 | 66 | +5/-0 | 21.2 | 18 | 430 | 640 | 0.2 | 0.2 |  |  | 38 |  | 5%
2639 | МГУ | 2022-10-19 | 3 | 2 | KS-1 | КЖ | белый | 1100 | 60 | 60 | 65 | +5/-0 | 21.2 | 18 | 430 | 640 | 0.2 | 0.2 |  |  | 38 |  | 4.167%
2552 | Таурас-Пласт | 2022-10-19 | 3 | 2 | Tecom | СП | прозрачный | 890 | 80 | 76 | 85 | +5/-0 | 19.4 | 18.2 | 409 | 716 | 0.2 |  |  |  | 38 |  | 5.625%
2557 | МГУ | 2022-10-19 | 3 | 1 | Tecom | СП | прозрачный | 890 | 120 | 108 | 118 | +5/-0 | 19.6 | 18.2 | 598 | 790 | 0.2 |  |  |  | 38 |  | 4.167%
45 | Адгезив Пол. | 2022-10-19 | 2 | 33 | KS-2 | Адгезал | прозрачный | 620 | 50 | 48 | 54 | +5/-0 | 19.8 | 16.3 | 393 | 517 |  |  |  |  | 40 |  | 6%
47 | Адгезив Пол. | 2022-10-19 | 3 | 2 | KS-2 | Адгезал | прозрачный | 1234 | 50 | 51 | 56 | +5/-0 | 20.2 | 16.1 | 360 | 630 | [6 empty] | 5%
54 | Адгезив Пол. | 2022-10-18 | 2 | 4 | KS-2 | Адгезал | прозрачный | 620 | 50 | 47 | 54 | +5/-0 | 20.3 | 16.3 | 402 | 551 |  |  |  |  | 40 |  | 7%
2719 | МГУ | 2022-10-20 | 1 | 2 | KS-1 | КЖ | белый | 1180 | 60 | 60 | 66 | +5/-0 | 21.2 | 18 | 430 | 640 | 0.2 | 0.2 |  |  | 38 |  | 5%
2583 | МГУ | 2022-10-20 | 2 | 6 | KS-1 | СП | белый | 1220 | 30 | 27 | 32 | +5/-0 | 24 | 18.2 | 283 | 516 | 0.2 |  |  |  | 38 |  | 8.333%
2788 | МГУ | 2022-10-22 | 2 | 1 | KS-1 | СП | белый | 1220 | 30 | 28 | 33 | +5/-0 | 24 | 18.2 | 283 | 516 | 0.2 |  |  |  | 38 |  | 8.333%
48. | НР Пак | 2022-10-21 | 1 | 6 | Tecom | СП | прозрачный | 1320 | 45 | 43 | 48 | +5/-0 | 23.7 | 18.1 | 425 | 656 | 0.2 | 0.2 |  |  | 38 |  | 5.556%
2646 | Таурас-Пласт | 2022-10-24 |  |  | KS-1 | З | белый | 870 | 40 | 38 | 43 | +5/-0 | 21.5 | 18.9 | 276 | 649 | 0.2 |  |  |  | 38 |  | 6.25%
2673 | Хоупак | 2022-10-24 |  |  | KS-1 | З | прозрачный | 570 | 40 | 38 | 43 | +5/-0 | 21.5 | 19.2 | 276 | 649 | 0.2 |  |  |  | 38 |  | 6.25%
2698 | Таурас-Пласт | 2022-10-25 |  |  | KS-1 | МЖ | прозрачный | 510 | 50 | 47 | 53 | +5/-0 | 21.4 | 19.3 | 448 | 662 | 0.2 | 0.2 |  |  | 38 |  | 6%
2682 | Таурас-Пласт | 2022-10-26 |  |  | KS-1 | З | прозрачный | 470 | 50 | 47 | 52 | +5/-0 | 20.9 | 19.1 | 358 | 700 | 0.2 | 0.2 |  |  | 38 |  | 5%
45. | НР Пак | 2022-10-23 |  |  | Tecom | СП | прозрачный | 1270 | 45 | 43 | 48 | +5/-0 | 22.7 | 18.2 | 376 | 643 | 0.2 | 0.2 |  |  | 38 |  | 5.556%
2536 | Хоупак | 2022-10-23 |  |  | Tecom | СП | прозрачный | 620 | 40 | 38 | 42 | +5/-0 | 22.7 | 18.2 | 276 | 643 | 0.2 | 0.2 |  |  | 38 |  | 5%
46. | НР Пак | 2022-10-24 |  |  | Tecom | СП | прозрачный | 1220 | 45 | 43 | 48 | +5/-0 | 24 | 18.2 | 283 | 516 | 0.2 |  |  |  | 38 |  | 5.556%
42. | НР Пак | 2022-10-24 |  |  | Tecom | СП | прозрачный | 1220 | 45 | 43 | 48 | +5/-0 | 24 | 18.2 | 283 | 516 | 0.2 |  |  |  | 38 |  | 5.556%
2553 | Таурас-Пласт | 2022-10-27 |  |  | Tecom | СП | прозрачный | 560 | 90 | 84 | 95 | +5/-0 | 22.4 | 19.7 | 553 | 786 | 0.2 | 0.2 |  |  | 38 |  | 6.111%
2653 | Таурас-Пласт | 2022-10-27 |  |  | Tecom | СП | прозрачный | 830 | 70 | 65 | 74 | +5/-0 | 19.5 | 18.2 | 324 | 550 | 0.2 | 0.2 |  |  | 38 |  | 6.429%
2681 | ДЗГУ | 2022-10-24 |  |  | Tecom | З | прозрачный | 1100 | 40 | 37 | 42 | +5/-0 | 22.7 | 18.2 | 276 | 643 | 0.2 | 0.2 |  |  | 38 |  | 6.25%
2707 | ДЗГУ | 2022-10-26 |  |  | Tecom | З | прозрачный | 1280 | 40 | 37 | 43 | +5/-0 | 22.6 | 19.2 | 293 | 561 | 0.2 | 0.17 |  |  | 38 |  | 7.5%
3061 | ДЗГУ | 2022-10-25 |  |  | Tecom | З | прозрачный | 1280 | 40 | 37 | 43 | +5/-0 | 21.8 | 19.4 | 290 | 543 | 0.2 | 0.17 |  |  | 38 |  | 7.5%
48 | Адгезив-Полимер | 31.11.2022 | 2 | 2 | KS-2 | Адгезал | прозрачный | 1514 | 50 | 45 | 55 | +5/-0 | 18.1 | 16.3 | 320 | 430 | [6 empty] | 10%
53 | Адгезив-Полимер | 31.11.2022 | 2 | 2 | KS-2 | Адгезал | прозрачный | 1514 | 50 | 45 | 55 | +5/-0 | 18.1 | 16.3 | 320 | 430 | [6 empty] | 10%
52 | Адгезив-Полимер | 31.11.2022 | 2 | 2 | KS-2 | Адгезал | прозрачный | 1230 | 50 | 45 | 55 | +5/-0 | 20 | 16 | 361 | 631 | [6 empty] | 10%
47. |  | 31.11.2022 | 1 | 2 | KS-1 | СП | прозрачный | 820 | 45 | 41 | 49 | +5/-0 | 20.4 | 17.7 | 423 | 600 | 0.2 | 0.17 |  |  | 38 |  | 8.889%
2758 | МГУ | 31.11.2022 | 2 | 2 | KS-1 | СП | прозрачный | 830 | 60 | 56 | 64 | +5/-0 | 18.2 | 18 | 400 | 890 | 0.2 | 0.17 |  |  | 38 |  | 6.667%
2723 | МГУ | 31.11.2022 | 1 | 2 | KS-1 | СП | прозрачный | 980 | 50 | 46 | 54 | +5/-0 | 21.5 | 18.1 | 400 | 670 | 0.2 | 0.2 |  |  | 38 |  | 8%
2721 | МГУ | 31.11.2022 | 3 | 2 | KS-1 | СП | прозрачный | 980 | 50 | 46 | 54 | +5/-0 | 21.4 | 18 | 402 | 669 | 0.2 | 0.2 |  |  | 38 |  | 8%
55. |  | 31.11.2022 | 1 | 2 | Tecom | З | прозрачный | 820 | 80 | 74 | 86 | +5/-0 | 20 | 17.3 | 420 | 600 | 0.2 | 0.17 |  |  | 38 |  | 7.5%
2696 | Таурас-Пласт | 31.11.2022 | 1 | 2 | Tecom | МЖ | прозрачный | 830 | 90 | 83 | 97 | +5/-0 | 21.1 | 20 | 503 | 610 | 0.2 | 0.2 |  |  | 38 |  | 7.778%
2546 | Таурас-Пласт | 31.11.2022 | 4 | 2 | Tecom | МЖ | прозрачный | 870 | 80 | 74 | 86 | +5/-0 | 21.6 | 20.1 | 505 | 640 | 0.2 | 0.17 |  |  | 38 |  | 7.5%
2658 | МГУ | 31.11.2022 | 2 | 2 | Tecom | МЖ | прозрачный | 880 | 85 | 79 | 92 | +5/-0 | 22.9 | 21.9 | 455 | 553 | 0.2 | 0.2 |  |  | 38 |  | 7.647%
2670 | МГУ | 31.11.2022 | 1 | 2 | Tecom | МЖ | прозрачный | 950 | 80 | 74 | 86 | +5/-0 | 22.3 | 20 | 510 | 659 | 0.2 | 0.17 |  |  | 38 |  | 7.5%
2549 | Таурас-Пласт | 31.11.2022 | 1 | 4 | Tecom | МЖ | прозрачный | 510 | 80 | 74 | 86 | +5/-0 | 21.3 | 20.5 | 510 | 620 | 0.2 | 0.17 |  |  | 38 |  | 7.5%
2649 | Таурас-Пласт | 31.11.2022 | 1 | 4 | Tecom | МЖ | прозрачный | 520 | 100 | 92 | 108 | +5/-0 | 22 | 21 | 650 | 710 | 0.2 | 0.2 |  |  | 38 |  | 8%
2739 | Таурас-Пласт | 31.11.2022 | 1 | 4 | Tecom | МЖ | прозрачный | 570 | 50 | 46 | 55 | +5/-0 | 19.8 | 19.3 | 400 | 770 | 0.2 | 0.17 |  |  | 38 |  | 9%
2697 | Таурас-Пласт | 31.11.2022 | 2 | 4 | Tecom | МЖ | прозрачный | 580 | 60 | 55 | 64 | +5/-0 | 19.9 | 19.6 | 440 | 772 | 0.2 | 0.17 |  |  | 38 |  | 7.5%
2798 | МГУ | 31.11.2022 | 2 | 2 | Tecom | З | прозрачный | 1170 | 110 | 102 | 118 | +5/-0 | 23.6 | 22.6 | 788 | 862 | 0.2 | 0.2 |  |  | 38 |  | 7.273%
2728 | МГУ | 31.11.2022 | 1 | 2 | Tecom | СП | прозрачный | 1040 | 70 | 65 | 75 | +5/-0 | 18.6 | 18.3 | 340 | 603 | 0.2 | 0.2 |  |  | 38 |  | 7.143%
2641 | МГУ | 31.11.2022 | 3 | 2 | Tecom | СП | прозрачный | 1000 | 80 | 74 | 86 | +5/-0 | 21.8 | 20.3 | 490 | 730 | 0.2 | 0.17 |  |  | 38 |  | 7.5%
2701 | Таурас-Пласт | 31.11.2022 | 1 | 4 | KS-2 | СП | прозрачный | 730 | 80 | 74 | 86 | +5/-0 | 18.6 | 18.6 | 500 | 600 | 0.2 | 0.2 |  |  | 38 |  | 7.5%
2700 | Таурас-Пласт | 31.11.2022 | 1 | 4 | KS-2 | СП | прозрачный | 760 | 90 | 83 | 97 | +5/-0 | 18.8 | 18.6 | 500 | 600 | 0.2 | 0.2 |  |  | 38 |  | 7.778%
2718 | МГУ | 31.11.2022 | 1 | 4 | KS-2 | КЖ | прозрачный | 740 | 80 | 74 | 86 | +5/-0 | 22.4 | 18.1 | 430 | 680 | 0.2 | 0.17 |  |  | 38 |  | 7.5%
2754 | МГУ | 31.11.2022 | 4 | 4 | KS-2 | СП | прозрачный | 730 | 65 | 60 | 70 | +5/-0 | 18.3 | 17.6 | 453 | 700 | 0.2 | 0.17 |  |  | 38 |  | 7.692%
2620 | Хоупак | 31.11.2022 | 4 | 4 | KS-2 | СП | прозрачный | 720 | 30 | 27 | 33 | +5/-0 | 26.6 | 18.1 | 300 | 518 | 0.2 | 0.17 |  |  | 38 |  | 10%
2804 | ДЗГУ | 31.11.2022 | 4 | 2 | KS-1 | З | прозрачный | 1030 | 50 | 45 | 55 | +5/-0 | 20.5 | 17.6 | 410 | 600 | 0.2 | 0.17 |  |  | 38 |  | 10%
2640 | МГУ | 31.11.2022 | 4 | 4 | KS-2 | СП | прозрачный | 710 | 40 | 36 | 44 | +5/-0 | 23.7 | 19.3 | 274 | 570 | 0.2 | 0.2 |  |  | 38 |  | 10%
50. |  | 2022-11-01 | 1 | 2 | Tecom | СП | прозрачный | 820 | 40 | 36 | 44 | +5/-0 | 28 | 19 | 200 | 690 | 0.2 | 0.2 |  |  | 38 |  | 10%
2737 | Таурас-Пласт | 2022-11-01 | 1 | 4 | KS-2 | МЖ | прозрачный | 730 | 55 | 50 | 60 | +5/-0 | 20.1 | 19.3 | 540 | 690 | 0.2 | 0.2 |  |  | 38 |  | 9.091%
2738 | Таурас-Пласт | 2022-11-01 | 1 | 4 | KS-2 | МЖ | прозрачный | 730 | 60 | 55 | 65 | +5/-0 | 21.5 | 19.2 | 546 | 692 | 0.2 | 0.2 |  |  | 38 |  | 8.333%
2651 | Таурас-Пласт | 2022-11-01 | 4 | 4 | KS-2 | МЖ | прозрачный | 710 | 50 | 45 | 55 | +5/-0 | 20.6 | 19.9 | 540 | 680 | 0.2 | 0.2 |  |  | 38 |  | 10%
2695 | Таурас-Пласт | 2022-11-01 | 3 | 4 | KS-2 | МЖ | прозрачный | 750 | 40 | 36 | 44 | +5/-0 | 21.5 | 18.6 | 357 | 535 | 0.2 | 0.17 |  |  | 38 |  | 10%
53. |  | 2022-11-02 | 3 | 2 | Tecom | СП | прозрачный | 820 | 45 | 41 | 49 | +5/-0 | 25.7 | 17.2 | 210 | 646 | 0.2 | 0.17 |  |  | 38 |  | 8.889%
49. |  | 2022-11-02 | 4 | 4 | KS-2 | З | прозрачный | 770 | 80 | 74 | 86 | +5/-0 | 20.3 | 18.6 | 598 | 710 | 0.2 | 0.2 |  |  | 38 |  | 7.5%
2861 | МГУ | 2022-11-02 | 4 | 4 | KS-2 | МЖ | прозрачный | 750 | 100 | 92 | 108 | +5/-0 | 21.3 | 20.6 | 673 | 829 | 0.2 | 0.2 |  |  | 38 |  | 8%
54. |  | 2022-11-03 | 2 | 2 | Tecom | СП | прозрачный | 1270 | 45 | 41 | 49 | +5/-0 | 20.3 | 18.2 | 318 | 593 | 0.2 | 0.2 |  |  | 38 |  | 8.889%
2822 | МГУ | 2022-11-03 | 4 | 4 | KS-2 | З | прозрачный | 740 | 65 | 60 | 69 | +5/-0 | 19 | 17.1 | 486 | 672 | 0.2 | 0.2 |  |  | 38 |  | 6.923%
2699 | Таурас-Пласт | 2022-11-03 | 4 | 4 | KS-2 | МЖ | прозрачный | 770 | 60 | 56 | 65 | +5/-0 | 19.2 | 19 | 520 | 584 | 0.2 | 0.2 |  |  | 38 |  | 7.5%
3031 | МГУ | 2022-11-03 | 2 | 4 | KS-2 | З | прозрачный | 740 | 65 | 60 | 70 | +5/-0 | 18.3 | 18 | 444 | 665 | 0.2 | 0.2 |  |  | 38 |  | 7.692%
2922 | МГУ | 2022-11-07 | 2 | 2 | Tecom | СП | прозрачный | 880 | 80 | 74 | 86 | +5/-0 | 18.2 | 18 | 590 | 700 | 0.2 | 0.2 |  |  | 38 |  | 7.5%
3047 | МГУ | 2022-11-07 | 1 | 2 | Tecom | СП | прозрачный | 820 | 60 | 56 | 64 | +5/-0 | 21.5 | 19 | 540 | 690 | 0.2 | 0.2 |  |  | 38 |  | 6.667%
2757 | МГУ | 2022-11-07 | 1 | 2 | Tecom | СП | прозрачный | 790 | 110 | 110 | 128 | +5/-0 | 19.6 | 18.3 | 700 | 800 | 0.2 | 0.2 |  |  | 38 |  | 8.182%
2923 | МГУ | 2022-11-07 | 2 | 2 | Tecom | З | прозрачный | 1000 | 50 | 46 | 54 | +5/-0 | 20.3 | 18 | 410 | 602 | 0.2 | 0.2 |  |  | 38 |  | 8%
2724 | МГУ | 2022-11-07 | 2 | 2 | KS-2 | СП | прозрачный | 1300 | 80 | 74 | 86 | +5/-0 | 19 | 18.6 | 580 | 703 | 0.2 | 0.2 |  |  | 38 |  | 7.5%
2727 | МГУ | 2022-11-07 | 3 | 2 | Tecom | СП | прозрачный | 1010 | 70 | 64 | 75 | +5/-0 | 22 | 18 | 500 | 650 | 0.2 | 0.2 |  |  | 38 |  | 7.857%
2755 | МГУ | 2022-11-07 | 3 | 2 | Tecom | СП | прозрачный | 1010 | 120 | 111 | 129 | +5/-0 | 21.5 | 20 | 690 | 800 | 0.2 | 0.2 |  |  | 38 |  | 7.5%
2800 | МГУ | 2022-11-07 | 2 | 2 | Tecom | СП | прозрачный | 1040 | 70 | 65 | 75 | +5/-0 | 22.3 | 20.3 | 502 | 670 | 0.2 | 0.2 |  |  | 38 |  | 7.143%
2749 | МГУ | 2022-11-07 | 2 | 2 | Tecom | КЖ | прозрачный | 980 | 80 | 74 | 86 | +5/-0 | 19.4 | 18.6 | 576 | 700 | 0.2 | 0.2 |  |  | 38 |  | 7.5%
2796 | МГУ | 2022-11-07 | 2 | 2 | Tecom | КЖ | прозрачный | 980 | 80 | 74 | 86 | +5/-0 | 19.6 | 18.4 | 570 | 703 | 0.2 | 0.2 |  |  | 38 |  | 7.5%
3033 | МГУ | 2022-11-07 | 3 | 2 | Tecom | СП | прозрачный | 960 | 110 | 100 | 118 | +5/-0 | 21.2 | 20.7 | 705 | 802 | 0.2 | 0.2 |  |  | 38 |  | 8.182%
2753 | МГУ | 2022-11-07 | 1 | 2 | Tecom | СП | прозрачный | 950 | 80 | 74 | 87 | +5/-0 | 22.5 | 18.2 | 450 | 688 | 0.2 | 0.2 |  |  | 38 |  | 8.125%
2960 | Таурас-Пласт | 2022-11-07 | 3 | 4 | KS-1 | МЖ | прозрачный | 510 | 40 | 36 | 44 | +5/-0 | 21.4 | 18.6 | 350 | 530 | 0.2 | 0.17 |  |  | 38 |  | 10%
2975 | Таурас-Пласт | 2022-11-07 | 1 | 4 | KS-1 | МЖ | прозрачный | 510 | 40 | 36 | 43 | +5/-0 | 21.3 | 18.6 | 353 | 532 | 0.2 | 0.17 |  |  | 38 |  | 8.75%
2961 | Таурас-Пласт | 2022-11-07 | 1 | 2 | KS-1 | МЖ | прозрачный | 1050 | 30 | 30 | 36 | +5/-0 | 26.8 | 18 | 300 | 500 | 0.2 | 0.17 |  |  | 38 |  | 10%
2982 | Таурас-Пласт | 2022-11-07 | 1 | 2 | KS-1 | З | прозрачный | 770 | 50 | 46 | 54 | +5/-0 | 20.5 | 18.2 | 411 | 604 | 0.2 | 0.17 |  |  | 38 |  | 8%
2871 | Упак-Маркет | 2022-11-07 | 2 | 1 | KS-1 | СП | прозрачный | 780 | 50 | 46 | 54 | +5/-0 | 20.2 | 18 | 400 | 600 | 0.2 | 0.17 |  |  | 38 |  | 8%
52. |  | 2022-11-07 | 2 | 2 | KS-2 | СП | прозрачный | 1320 | 45 | 41 | 48 | +5/-0 | 20 | 18 | 230 | 640 | 0.2 | 0.17 |  |  | 38 |  | 7.778%
51. |  | 2022-11-07 | 1 | 2 | KS-2 | СП | прозрачный | 1220 | 45 | 41 | 49 | +5/-0 | 20.2 | 18.2 | 216 | 600 | 0.2 | 0.17 |  |  | 38 |  | 8.889%
2703 | Таурас-Пласт | 2022-11-07 | 2 | 4 | Tecom | СП | прозрачный | 580 | 60 | 55 | 65 | +5/-0 | 19.2 | 17.3 | 480 | 670 | 0.2 | 0.17 |  |  | 38 |  | 8.333%
3062 | ДЗГУ | 2022-11-07 | 2 | 2 | Tecom | СП | прозрачный | 940 | 70 | 64 | 75 | +5/-0 | 20 | 18 | 508 | 715 | 0.2 | 0.2 |  |  | 38 |  | 7.857%
2805 | ДЗГУ | 2022-11-07 | 1 | 2 | KS-2 | З | прозрачный | 1280 | 50 | 46 | 54 | +5/-0 | 20.6 | 17.6 | 410 | 605 | 0.2 | 0.2 |  |  | 38 |  | 8%
2932 | ДЗГУ | 2022-11-07 | 3 | 2 | KS-2 | З | прозрачный | 1280 | 40 | 37 | 44 | +5/-0 | 22.3 | 19.3 | 296 | 544 | 0.2 | 0.2 |  |  | 38 |  | 8.75%
2708 | ДЗГУ | 2022-11-07 | 3 | 2 | KS-2 | З | прозрачный | 1280 | 75 | 68 | 81 | +5/-0 | 18.6 | 18.3 | 340 | 605 | 0.2 | 0.2 |  |  | 38 |  | 8.667%
2806 | ДЗГУ | 2022-11-07 | 3 | 2 | KS-1 | З | прозрачный | 1140 | 50 | 46 | 54 | +5/-0 | 20.8 | 18 | 408 | 610 | 0.2 | 0.2 |  |  | 38 |  | 8%
2934 | ДЗГУ | 2022-11-07 | 4 | 2 | Tecom | З | прозрачный | 1100 | 40 | 36 | 44 | +5/-0 | 22 | 17.2 | 299 | 613 | 0.2 | 0.2 |  |  | 38 |  | 10%
2921 | МГУ | 2022-11-07 | 4 | 2 | KS-1 | СП | прозрачный | 900 | 40 | 36 | 43 | +5/-0 | 21 | 17.3 | 283 | 568 | 0.2 | 0.2 |  |  | 38 |  | 8.75%
2976 | Таурас-Пласт | 2022-11-08 | 1 | 4 | KS-1 | СП | прозрачный | 920 | 40 | 36 | 44 | +5/-0 | 21.3 | 17.4 | 290 | 566 | 0.2 | 0.2 |  |  | 38 |  | 10%
2949 | Таурас-Пласт | 2022-11-08 | 1 | 4 | KS-1 | СП | прозрачный | 470 | 50 | 46 | 55 | +5/-0 | 20.7 | 17.7 | 403 | 613 | 0.2 | 0.2 |  |  | 38 |  | 9%
60. |  | 2022-11-08 | 1 | 4 | KS-2 | СП | прозрачный | 720 | 45 | 41 | 48 | +5/-0 | 20 | 17.9 | 233 | 620 | 0.2 | 0.2 |  |  | 38 |  | 7.778%
3102 | МГУ | 2022-11-08 | 4 | 4 | KS-2 | СП | прозрачный | 760 | 70 | 65 | 75 | +5/-0 | 20.3 | 18.3 | 500 | 720 | 0.2 | 0.2 |  |  | 38 |  | 7.143%
2981 | Таурас-Пласт | 2022-11-08 | 4 | 4 | KS-2 | СП | прозрачный | 760 | 40 | 36 | 44 | +5/-0 | 21.5 | 17.8 | 286 | 520 | 0.2 | 0.2 |  |  | 38 |  | 10%
3084 | Упак-Маркет | 2022-11-08 | 4 | 4 | KS-2 | СП | прозрачный | 770 | 30 | 27 | 33 | +5/-0 | 21.2 | 17.4 | 262 | 519 | 0.2 | 0.17 |  |  | 38 |  | 10%
3000 | Принт-Дизайн | 2022-11-08 | 4 | 4 | KS-2 | СП | прозрачный | 660 | 70 | 65 | 75 | +5/-0 | 18.5 | 18 | 484 | 697 | 0.2 | 0.2 |  |  | 38 |  | 7.143%
2864 | ДЗГУ | 2022-11-09 | 4 | 2 | KS-1 | Л (peel) | прозрачный | 1070 | 40 | 36 | 44 | +5/-0 | 17.4 | 16.7 | 355 | 599 | 0.2 | 0.2 |  |  | 38 |  | 10%
2980 | Таурас-Пласт | 2022-11-09 | 1 | 4 | KS-2 | СП | прозрачный | 660 | 60 | 55 | 64 | +5/-0 | 18.4 | 16.6 | 397 | 692 | 0.2 | 0.2 |  |  | 38 |  | 7.5%
2979 | Таурас-Пласт | 2022-11-09 | 4 | 4 | KS-2 | СП | прозрачный | 660 | 40 | 36 | 44 | +5/-0 | 21.2 | 17.3 | 274 | 574 | 0.2 | 0.2 |  |  | 38 |  | 10%
3034 | МГУ | 2022-11-09 | 3 | 2 | Tecom | СП | прозрачный | 1170 | 110 | 102 | 118 | +5/-0 | 22.7 | 19.5 | 714 | 781 | 0.2 | 0.2 |  |  | 38 |  | 7.273%
2748 | МГУ | 2022-11-09 | 3 | 4 | KS-2 | СП | прозрачный | 660 | 80 | 76 | 89 | +5/-0 | 18.6 | 18 | 523 | 695 | 0.2 | 0.2 |  |  | 38 |  | 8.125%
2862 | ДЗГУ | 2022-11-09 | 3 | 2 | KS-2 | Л (peel) | прозрачный | 1280 | 40 | 36 | 44 | +5/-0 | 18.6 | 16 | 257 | 568 | 0.2 | 0.2 |  |  | 38 |  | 10%
2863 | ДЗГУ | 2022-11-10 | 4 | 2 | KS-2 | Л (peel) | прозрачный | 960 | 40 | 36 | 44 | +5/-0 | 18.5 | 16 | 295 | 650 | 0.2 | 0.2 |  |  | 38 |  | 10%
61. |  | 2022-11-10 | 3 | 2 | Tecom | ПП | прозрачный | 860 | 60 | 45 | 55 | +5/-0 | 35.2 | 34.4 | 605 | 828 |  |  |  |  | 38 |  | 8.333%
2865 | ДЗГУ | 2022-11-10 | 3 | 2 | KS-2 | Л (peel) | прозрачный | 1220 | 40 | 36 | 44 | +5/-0 | 18.6 | 18.3 | 234 | 714 | 0.2 | 0.2 |  |  | 38 |  | 10%
3070 | МГУ | 2022-11-11 | 2 | 2 | KS-2 | КЖ | прозрачный | 1220 | 70 | 65 | 76 | +5/-0 | 18.3 | 17.3 | 393 | 662 | 0.2 | 0.2 |  |  | 38 |  | 7.857%
2925 | МГУ | 2022-11-11 | 2 | 2 | KS-2 | КЖ | белый | 1220 | 60 | 55 | 65 | +5/-0 | 20.4 | 17.1 | 394 | 629 | 0.2 | 0.2 |  |  | 38 |  | 8.333%
2603 | Полипак | 2022-11-14 | 3 | 2 | KS-1 | Л | прозрачный | 970 | 25 | 23 | 27 | +5/-0 | 26 | 17 | 260 | 560 | 0.2 | 0.2 |  |  | 42 |  | 8%
3048 | МГУ | 2022-11-14 | 3 | 2 | KS-1 | Л | прозрачный | 980 | 25 | 23 | 27 | +5/-0 | 26.2 | 17.5 | 270 | 565 | 0.2 | 0.2 |  |  | 42 |  | 8%
2970 | Таурас-Пласт | 2022-11-14 | 2 | 4 | Tecom | МЖ | прозрачный | 610 | 80 | 74 | 86 | +5/-0 | 22.5 | 22 | 626 | 868 | 0.2 | 0.2 |  |  | 38 |  | 7.5%
2969 | Таурас-Пласт | 2022-11-14 | 2 | 4 | Tecom | МЖ | прозрачный | 580 | 80 | 75 | 85 | +5/-0 | 22.8 | 21.9 | 623 | 860 | 0.2 | 0.2 |  |  | 38 |  | 6.25%
2967 | Таурас-Пласт | 2022-11-14 | 1 | 2 | Tecom | МЖ | прозрачный | 1030 | 45 | 42 | 48 | +5/-0 | 22.5 | 19.5 | 370 | 570 | 0.2 | 0.2 |  |  | 38 |  | 6.667%
2963 | Таурас-Пласт | 2022-11-14 | 1 | 2 | Tecom | МЖ | прозрачный | 990 | 70 | 65 | 75 | +5/-0 | 22.2 | 20.1 | 510 | 660 | 0.2 | 0.2 |  |  | 38 |  | 7.143%
2947 | Хоупак | 2022-11-14 | 2 | 4 | KS-2 | СП | белый | 740 | 60 | 56 | 64 | +5/-0 | 24.6 | 17 | 432 | 652 | 0.2 | 0.2 | 51 |  | 38 |  | 6.667%
2946 | Хоупак | 2022-11-14 | 3 | 4 | KS-2 | СП | белый | 680 | 60 | 55 | 65 | +5/-0 | 24 | 16.8 | 431 | 649 | 0.2 | 0.2 | 51 |  | 38 |  | 8.333%
2953 | Хоупак | 2022-11-14 | 2 | 4 | KS-2 | СП | белый | 580 | 60 | 54 | 66 | +5/-0 | 24.5 | 16.9 | 435 | 655 | 0.2 | 0.2 | 51 |  | 38 |  | 10%
2945 | Таурас-Пласт | 2022-11-14 | 2 | 4 | KS-2 | СП | белый | 610 | 110 | 102 | 118 | +5/-0 | 20.4 | 18.6 | 650 | 760 | 0.2 | 0.2 | 46 |  | 38 |  | 7.273%
2944 | Таурас-Пласт | 2022-11-14 | 3 | 4 | KS-2 | СП | белый | 730 | 30 | 27 | 33 | +5/-0 | 23.5 | 18.4 | 233 | 675 | 0.2 | 0.2 | 56 |  | 38 |  | 10%
3171 | МГУ | 2022-11-14 | 3 | 2 | KS-2 | СП | белый | 1210 | 70 | 65 | 75 | +5/-0 | 20.1 | 18.5 | 445 | 710 | 0.2 | 0.2 | 50 |  | 38 |  | 7.143%
2604 | Полипак | 2022-11-15 | 2 | 2 | KS-1 | Л | прозрачный | 900 | 25 | 22 | 27 | +5/-0 | 26.4 | 17.3 | 277 | 530 | 0.2 | 0.17 |  |  | 42 |  | 10%
2973 | Таурас-Пласт | 2022-11-15 | 2 | 2 | Tecom | МЖ | прозрачный | 830 | 80 | 74 | 86 | +5/-0 | 22.6 | 20.4 | 530 | 700 | 0.2 | 0.2 |  |  | 38 |  | 7.5%
2971 | Таурас-Пласт | 2022-11-15 | 1 | 2 | Tecom | МЖ | прозрачный | 830 | 40 | 36 | 44 | +5/-0 | 21.6 | 18.2 | 288 | 524 | 0.2 | 0.2 |  |  | 38 |  | 10%
2985 | Таурас-Пласт | 2022-11-15 | 2 | 4 | KS-2 | З | прозрачный | 660 | 90 | 83 | 97 | +5/-0 | 22.4 | 21.9 | 505 | 670 | 0.2 | 0.2 |  |  | 38 |  | 7.778%
2972 | Таурас-Пласт | 2022-11-15 | 2 | 4 | KS-2 | МЖ | прозрачный | 650 | 60 | 56 | 65 | +5/-0 | 21.5 | 19.2 | 546 | 692 | 0.2 | 0.2 |  |  | 38 |  | 7.5%
2948 | Таурас-Пласт | 2022-11-15 | 1 | 4 | KS-2 | МЖ | белый | 650 | 40 | 36 | 43 | +5/-0 | 21.6 | 18.7 | 350 | 530 | 0.2 | 0.2 | 53 |  | 38 |  | 8.75%
2943 | Таурас-Пласт | 2022-11-15 | 1 | 4 | KS-2 | МЖ | белый | 690 | 100 | 92 | 108 | +5/-0 | 22.4 | 21.3 | 656 | 716 | 0.2 | 0.2 | 46 |  | 38 |  | 8%
2990 | Таурас-Пласт | 2022-11-15 | 4 | 2 | KS-2 | МЖ | прозрачный | 670 | 80 | 74 | 86 | +5/-0 | 21.2 | 20.1 | 559 | 718 | 0.2 | 0.2 |  |  | 38 |  | 7.5%
2978 | Таурас-Пласт | 2022-11-15 | 4 | 2 | Tecom | СП | прозрачный | 830 | 50 | 47 | 55 | +5/-0 | 24.4 | 16 | 255 | 542 | 0.2 | 0.2 |  |  | 38 |  | 8%
2962 | Таурас-Пласт | 2022-11-15 | 4 | 2 | KS-2 | МЖ | прозрачный | 670 | 80 | 74 | 86 | +5/-0 | 21.1 | 20 | 556 | 715 | 0.2 | 0.2 |  |  | 38 |  | 7.5%
2964 | Таурас-Пласт | 2022-11-16 | 4 | 4 | KS-2 | МЖ | прозрачный | 690 | 60 | 56 | 64 | +5/-0 | 23 | 22 | 455 | 553 | 0.2 | 0.2 |  |  | 38 |  | 6.667%
2995 | Таурас-Пласт | 2022-11-16 | 1 | 4 | KS-2 | МЖ | прозрачный | 710 | 50 | 45 | 55 | +5/-0 | 19.5 | 19 | 400 | 520 | 0.2 | 0.2 |  |  | 38 |  | 10%
2965 | Таурас-Пласт | 2022-11-16 | 1 | 4 | KS-2 | МЖ | прозрачный | 730 | 55 | 50 | 60 | +5/-0 | 19.9 | 19.2 | 430 | 524 | 0.2 | 0.2 |  |  | 38 |  | 9.091%
2977 | Таурас-Пласт | 2022-11-16 | 1 | 2 | Tecom | СП | прозрачный | 810 | 120 | 111 | 129 | +5/-0 | 21.9 | 21.4 | 583 | 806 | 0.2 | 0.2 |  |  | 38 |  | 7.5%
3032 | МГУ | 2022-11-16 | 1 | 2 | Tecom | СП | прозрачный | 830 | 60 | 56 | 64 | +5/-0 | 18.3 | 18.1 | 400 | 890 | 0.2 | 0.2 |  |  | 38 |  | 6.667%
2602 | Полипак | 2022-11-16 | 1 | 2 | KS-1 | Л | прозрачный | 870 | 25 | 23 | 27 | +5/-0 | 28 | 17.5 | 162 | 538 | 0.2 | 0.17 |  |  | 42 |  | 8%
2989 | Таурас-Пласт | 2022-11-17 | 1 | 2 | Tecom | МЖ | прозрачный | 870 | 80 | 74 | 86 | +5/-0 | 21 | 20 | 500 | 600 | 0.2 | 0.2 |  |  | 38 |  | 7.5%
2986 | Таурас-Пласт | 2022-11-17 | 1 | 2 | Tecom | З | прозрачный | 850 | 80 | 74 | 86 | +5/-0 | 21.7 | 19.9 | 415 | 770 | 0.2 | 0.2 |  |  | 38 |  | 7.5%
2983 | Таурас-Пласт | 2022-11-17 | 1 | 4 | KS-2 | З | прозрачный | 760 | 90 | 83 | 97 | +5/-0 | 20 | 18.2 | 639 | 755 | 0.2 | 0.2 |  |  | 38 |  | 7.5%
3061 | ДЗГУ | 2022-11-17 | 1 | 2 | KS-2 | З | прозрачный | 1280 | 40 | 36 | 44 | +5/-0 | 22 | 18 | 270 | 603 | 0.2 | 0.2 |  |  | 38 |  | 7.778%
2988 | Таурас-Пласт | 2022-11-17 | 3 | 2 | Tecom | МЖ | прозрачный | 870 | 110 | 103 | 118 | +5/-0 | 21.1 | 20.2 | 523 | 755 | 0.2 | 0.2 |  |  | 38 |  | 8%
3059 | Хоупак | 2022-11-18 | 3 | 2 | Tecom | З | прозрачный | 890 | 40 | 36 | 44 | +5/-0 | 27.7 | 19.7 | 328 | 654 | 0.2 | 0.2 |  |  | 38 |  | 10%
3168 | МГУ | 2022-11-18 | 3 | 2 | KS-2 | СП | прозрачный | 1280 | 30 | 27 | 33 | +5/-0 | 27.5 | 18.5 | 216 | 570 | 0.2 | 0.17 |  |  | 38 |  | 10%
2974 | Таурас-Пласт | 2022-11-18 | 3 | 2 | Tecom | МЖ | прозрачный | 930 | 110 | 102 | 118 | +5/-0 | 22.2 | 20 | 685 | 903 | 0.2 | 0.2 |  |  | 38 |  | 7.273%
3069 | МГУ | 2022-11-21 | 2 | 2 | Tecom | З | прозрачный | 740 | 65 | 60 | 70 | +5/-0 | 19.6 | 17.3 | 480 | 670 | 0.2 | 0.2 |  |  | 38 |  | 7.692%
3169 | МГУ | 2022-11-21 | 3 | 2 | KS-1 | СП | белый | 900 | 50 | 46 | 54 | +5/-0 | 24.6 | 20.7 | 344 | 704 | 0.2 | 0.2 | 50 |  | 38 |  | 8%
2924 | МГУ | 2022-11-21 | 2 | 2 | KS-1 | СП | белый | 980 | 30 | 27 | 33 | +5/-0 | 27.8 | 19 | 471 | 642 | 0.2 | 0.2 | 56 |  | 38 |  | 10%
2764 | МГУ | 2022-11-21 | 3 | 2 | Tecom | ПП | прозрачный | 860 | 60 | 55 | 65 | +5/-0 | 35.2 | 34.4 | 605 | 828 |  |  |  |  | 38 |  | 8.333%
2984 | Таурас-Пласт | 2022-11-21 | 3 | 2 | Tecom | З | прозрачный | 930 | 60 | 56 | 64 | +5/-0 | 19.3 | 19 | 403 | 520 | 0.2 | 0.2 |  |  | 38 |  | 6.667%
2993 | Таурас-Пласт | 2022-11-21 | 3 | 4 | Tecom | МЖ | прозрачный | 470 | 40 | 36 | 44 | +5/-0 | 21.2 | 18.5 | 403 | 613 | 0.2 | 0.2 |  |  | 38 |  | 10%
2987 | Таурас-Пласт | 2022-11-21 | 2 | 4 | Tecom | З | прозрачный | 480 | 60 | 56 | 64 | +5/-0 | 20.4 | 18.8 | 484 | 640 | 0.2 | 0.2 |  |  | 38 |  | 6.667%
2966 | Таурас-Пласт | 2022-11-21 | 3 | 2 | KS-1 | МЖ | прозрачный | 750 | 30 | 27 | 33 | +5/-0 | 27 | 19.7 | 255 | 600 | 0.2 | 0.2 |  |  | 38 |  | 10%
3118 | Таурас-Пласт | 2022-11-21 | 3 | 2 | KS-1 | СП | прозрачный | 760 | 50 | 46 | 54 | +5/-0 | 22.8 | 20.4 | 318 | 560 | 0.2 | 0.2 |  |  | 38 |  | 8%
3642 |  | 2022-11-21 | 2 | 2 | KS-1 | Л | прозрачный | 870 | 25 | 22 | 27 | +5/-0 | 28 | 17.5 | 166 | 598 | 0.2 | 0.17 |  |  | 42 |  | 10%
62. |  | 2022-11-21 | 3 | 2 | KS-1 | З | прозрачный | 820 | 40 | 36 | 44 | +5/-0 | 21.7 | 18 | 289 | 323 | 0.2 | 0.2 |  |  | 38 |  | 10%
57 | Адгезив-Полимер | 2022-11-21 | 2 | 4 | KS-2 | Адгезал | прозрачный | 810 | 50 | 46 | 54 | +5/-0 | 20.3 | 16.4 | 400 | 550 |  |  |  |  | 40 |  | 8%
56 | Адгезив-Полимер | 2022-11-21 | 2 | 2 | KS-2 | Адгезал | прозрачный | 620 | 50 | 45 | 55 | +5/-0 | 20.1 | 16.3 | 404 | 560 |  |  |  |  | 40 |  | 10%
3110 | Таурас-Пласт | 2022-11-21 | 1 | 4 | Tecom | МЖ | прозрачный | 520 | 80 | 74 | 86 | +5/-0 | 22.7 | 21.7 | 620 | 840 | 0.2 | 0.2 |  |  | 38 |  | 7.5%
2920 | Полипак | 2022-11-21 | 1 | 2 | KS-1 | Л1 (peel) | белый | 850 | 35 | 32 | 37 | +5/-0 | 25 | 16.3 | 188 | 600 | 0.2 |  | 56 |  | 38 |  | 7.143%
2919 | Полипак | 2022-11-22 | 2 | 2 | KS-1 | Л1 (peel) | белый | 840 | 40 | 36 | 44 | +5/-0 | 27.2 | 16.3 | 312 | 517 | 0.2 |  | 54 |  | 38 |  | 10%
2991 | Таурас-Пласт | 2022-11-22 | 1 | 4 | Tecom | МЖ | прозрачный | 580 | 80 | 74 | 86 | +5/-0 | 21 | 20.8 | 570 | 721 | 0.2 | 0.2 |  |  | 38 |  | 7.5%
2994 | Таурас-Пласт | 2022-11-23 | 1 | 2 | Tecom | МЖ | прозрачный | 990 | 40 | 36 | 44 | +5/-0 | 22.5 | 20.8 | 259 | 681 | 0.2 | 0.2 |  |  | 38 |  | 10%
3223 | МГУ | 2022-11-23 | 2 | 2 | Tecom | СП | прозрачный | 990 | 70 | 65 | 75 | +5/-0 | 21 | 19.3 | 429 | 711 | 0.2 | 0.2 |  |  | 38 |  | 7.143%
3265 | МГУ | 2022-11-23 | 4 | 4 | Tecom | СП | прозрачный | 660 | 40 | 36 | 44 | +5/-0 | 21.3 | 16.8 | 322 | 518 | 0.2 | 0.17 |  |  | 38 |  | 10%
3107 | Принт-Дизайн | 2022-11-23 | 4 | 4 | Tecom | СП | прозрачный | 520 | 90 | 83 | 97 | +5/-0 | 18.5 | 18 | 563 | 774 | 0.2 | 0.2 |  |  | 38 |  | 7.778%
3242 | МГУ | 2022-11-24 | 1 | 2 | Tecom | КЖ | прозрачный | 1040 | 90 | 83 | 97 | +5/-0 | 20.3 | 18.8 | 526 | 880 | 0.2 | 0.2 |  |  | 38 |  | 7.778%
3392 | МГУ | 2022-11-24 | 1 | 2 | Tecom | СП | прозрачный | 1040 | 100 | 92 | 108 | +5/-0 | 19 | 18.6 | 610 | 810 | 0.2 | 0.2 |  |  | 38 |  | 8%
3291 | МГУ | 2022-11-24 | 4 | 2 | Tecom | СП | прозрачный | 1040 | 100 | 92 | 108 | +5/-0 | 19.1 | 18 | 559 | 827 | 0.2 | 0.2 |  |  | 38 |  | 8%
50 | Адгезив-Полимер | 2022-11-24 | 3 | 2 | KS-2 | Адгезал | прозрачный | 1250 | 50 | 45 | 55 | +5/-0 | 18 | 12.3 | 510 | 600 | [6 empty] | 10%
51 | Адгезив-Полимер | 2022-11-24 | 4 | 2 | KS-2 | Адгезал | прозрачный | 1510 | 50 | 45 | 55 | +5/-0 | 22 | 18 | 580 | 662 | [6 empty] | 10%
3349 | МГУ | 2022-11-24 | 4 | 2 | Tecom | СП | прозрачный | 1040 | 70 | 65 | 75 | +5/-0 | 18.6 | 18.3 | 440 | 700 | 0.2 | 0.2 |  |  | 38 |  | 7.143%
2999 | Флексо-Сервис | 2022-11-24 | 4 | 2 | KS-1 | Л1 (peel) | белый | 780 | 40 | 36 | 44 | +5/-0 | 26 | 17.9 | 300 | 660 | 0.2 | 0.2 | 51 |  | 38 |  | 10%
2918 | Полипак | 2022-11-25 | 1 | 2 | KS-1 | Л1 (peel) | белый | 770 | 40 | 36 | 44 | +5/-0 | 26.6 | 17.8 | 320 | 500 | 0.2 | 0.2 | 50 |  | 38 |  | 10%
3098 | МГУ | 2022-11-25 | 1 | 2 | Tecom | СП | прозрачный | 920 | 110 | 102 | 118 | +5/-0 | 21.8 | 20.3 | 643 | 856 | 0.2 | 0.2 |  |  | 38 |  | 7.273%
3288 | МГУ | 2022-11-25 | 1 | 2 | Tecom | СП | прозрачный | 1080 | 50 | 46 | 54 | +5/-0 | 21.4 | 18.1 | 470 | 600 | 0.2 | 0.2 |  |  | 38 |  | 8%
3241 | МГУ | 2022-11-25 | 1 | 2 | Tecom | СП | прозрачный | 1060 | 40 | 36 | 44 | +5/-0 | 21 | 16.7 | 250 | 330 | 0.2 | 0.2 |  |  | 38 |  | 10%
60 | Адгезив-Полимер | 2022-11-25 | 1 | 2 | KS-2 | Адгезал | прозрачный | 1520 | 50 | 45 | 55 | +5/-0 | 19.3 | 16 | 350 | 400 | [6 empty] | 10%
59 | Адгезив-Полимер | 2022-11-25 | 1 | 2 | KS-2 | Адгезал | прозрачный | 1514 | 50 | 45 | 55 | +5/-0 | 22.3 | 18.2 | 356 | 583 | [6 empty] | 10%
58 | Адгезив-Полимер | 2022-11-25 | 4 | 2 | KS-2 | Адгезал | прозрачный | 1234 | 50 | 46 | 54 | +5/-0 | 18.4 | 13.8 | 461 | 612 | [6 empty] | 8%
3086 | Упак-Маркет | 2022-11-25 | 3 | 2 | Tecom | СП | прозрачный | 820 | 40 | 36 | 44 | +5/-0 | 27.1 | 17.9 | 174 | 587 | 0.2 | 0.2 |  |  | 38 |  | 10%
3287 | МГУ | 2022-11-27 | 2 | 2 | Tecom | СП | прозрачный | 900 | 50 | 46 | 54 | +5/-0 | 21.4 | 18.2 | 401 | 673 | 0.2 | 0.2 |  |  | 38 |  | 8%
3097 | МГУ | 2022-11-27 | 3 | 2 | Tecom | СП | прозрачный | 980 | 55 | 50 | 60 | +5/-0 | 21.6 | 18.4 | 403 | 675 | 0.2 | 0.2 |  |  | 38 |  | 9.091%
3167 | МГУ | 2022-11-27 | 4 | 2 | KS-1 | Л1 (peel) | белый | 940 | 40 | 36 | 44 | +5/-0 | 29 | 18.2 | 261 | 580 | 0.2 | 0.2 |  |  | 38 |  | 10%
3101 | МГУ | 2022-11-27 | 3 | 2 | Tecom | СП | прозрачный | 980 | 80 | 74 | 86 | +5/-0 | 18.6 | 18 | 520 | 690 | 0.2 | 0.2 |  |  | 38 |  | 7.5%
3293 | МГУ | 2022-11-27 | 3 | 2 | KS-1 | Л1 (peel) | прозрачный | 940 | 40 | 36 | 44 | +5/-0 | 29.1 | 18.5 | 262 | 583 | 0.2 | 0.2 |  |  | 38 |  | 10%
3166 | МГУ | 2022-11-27 | 2 | 2 | Tecom | СП | прозрачный | 900 | 100 | 92 | 108 | +5/-0 | 20.4 | 20.2 | 530 | 890 | 0.2 | 0.2 |  |  | 38 |  | 8%
3116 | Таурас-Пласт | 2022-11-27 | 4 | 2 | Tecom | СП | прозрачный | 860 | 80 | 74 | 86 | +5/-0 | 18.7 | 18.5 | 505 | 608 | 0.2 | 0.2 |  |  | 38 |  | 7.5%
59. |  | 2022-11-27 | 4 | 2 | Tecom | СП | прозрачный | 860 | 45 | 41 | 49 | +5/-0 | 25.4 | 17.4 | 212 | 648 | 0.2 | 0.2 |  |  | 38 |  | 8.889%
3117 | Таурас-Пласт | 2022-11-27 | 4 | 2 | Tecom | СП | прозрачный | 850 | 100 | 92 | 108 | +5/-0 | 19.2 | 18.7 | 688 | 792 | 0.2 | 0.2 |  |  | 38 |  | 8%
3170 | МГУ | 2022-11-27 | 3 | 2 | Tecom | СП | прозрачный | 820 | 60 | 56 | 64 | +5/-0 | 22.6 | 19 | 573 | 642 | 0.2 | 0.2 |  |  | 38 |  | 6.667%
62 | Адгезив-Полимер | 2022-11-27 | 4 | 2 | KS-2 | Адгезал | прозрачный | 1240 | 50 | 46 | 54 | +5/-0 | 18.4 | 16.2 | 360 | 520 | [6 empty] | 8%
61 | Адгезив-Полимер | 2022-11-27 | 4 | 2 | KS-2 | Адгезал | прозрачный | 1240 | 50 | 45 | 55 | +5/-0 | 18.4 | 16.2 | 360 | 520 | [6 empty] | 10%
77 | Адгезив-Полимер | 2022-11-27 | 4 | 2 | KS-2 | Адгезал | прозрачный | 1520 | 70 | 65 | 75 | +5/-0 | 16.4 | 15.4 | 840 | 850 | [6 empty] | 7.143%
63 | Адгезив-Полимер | 2022-11-29 | 3 | 2 | KS-2 | Адгезал | прозрачный | 1520 | 50 | 45 | 55 | +5/-0 | 19.2 | 16.2 | 344 | 401 | [6 empty] | 10%
76 | Адгезив-Полимер | 2022-11-29 | 2 | 2 | KS-2 | Адгезал | прозрачный | 1256 | 50 | 45 | 55 | +5/-0 | 18.1 | 12.4 | 500 | 600 | [6 empty] | 10%
3219 | МГУ | 2022-11-29 | 1 | 2 | Tecom | КЖ | прозрачный | 980 | 80 | 74 | 86 | +5/-0 | 21 | 18.8 | 493 | 754 | 0.2 | 0.2 |  |  | 38 |  | 7.5%
3357 | ПОЛИТАЙП АО | 2022-11-29 | 1 | 4 | KS-1 | Л1 (peel) | прозрачный | 615 | 25 | 23 | 27 | +5/-0 | 23.8 | 18.8 | 321 | 521 | 0.2 | 0.2 |  |  | 42 |  | 8%
3108 | Таурас-Пласт | 2022-11-29 | 1 | 4 | Tecom | МЖ | прозрачный | 610 | 80 | 74 | 86 | +5/-0 | 21 | 20 | 543 | 638 | 0.2 | 0.2 |  |  | 38 |  | 7.5%
3135 | ДЗГУ | 2022-11-30 | 2 | 2 | KS-1 | З | прозрачный | 910 | 40 | 36 | 44 | +5/-0 | 20.3 | 18.4 | 317 | 659 | 0.2 | 0.2 |  |  | 38 |  | 10%
3114 | Таурас-Пласт | 2022-11-30 | 2 | 2 | KS-1 | МЖ | прозрачный | 830 | 40 | 36 | 44 | +5/-0 | 21.8 | 19.1 | 256 | 664 | 0.2 | 0.2 |  |  | 38 |  | 10%
3312 | ДЗГУ | 2022-12-01 | 2 | 2 | Tecom | З | прозрачный | 1280 | 50 | 46 | 54 | +5/-0 | 22.1 | 21.2 | 490 | 620 | 0.2 | 0.2 |  |  | 38 |  | 8%
66 | Адгезив-Полимер | 2022-12-01 | 2 | 2 | KS-2 | Адгезал | прозрачный | 1230 | 50 | 46 | 54 | +5/-0 | 18.2 | 13.9 | 360 | 640 | [6 empty] | 8%
64 | Адгезив-Полимер | 2022-12-02 | 4 | 2 | KS-2 | Адгезал | прозрачный | 1250 | 50 | 45 | 55 | +5/-0 | 18 | 12.4 | 400 | 600 | [6 empty] | 10%
3175 | ПОЛИМЕРТЕПЛО | 2022-12-02 | 4 | 2 | KS-1 | Л | прозрачный | 750 | 25 | 22 | 27 | +5/-0 | 29.9 | 16.9 | 260 | 746 | 0.2 | 0.2 |  |  | 42 |  | 10%
3134 | ДЗГУ | 2022-12-02 | 4 | 2 | Tecom | З | прозрачный | 1100 | 40 | 36 | 44 | +5/-0 | 21 | 17.7 | 275 | 590 | 0.2 | 0.2 |  |  | 38 |  | 10%
3182 | ПОЛИМЕРТЕПЛО | 2022-12-05 | 3 | 2 | KS-1 | Л | прозрачный | 340 | 25 | 22 | 27 | +5/-0 | 29.8 | 17 | 261 | 744 | 0.2 | 0.2 |  |  | 42 |  | 10%
3179 | ПОЛИМЕРТЕПЛО | 2022-12-05 | 1 | 2 | KS-1 | Л | прозрачный | 485 | 25 | 22 | 27 | +5/-0 | 29.6 | 17 | 260 | 744 | 0.2 | 0.2 |  |  | 42 |  | 10%
3184 | ПОЛИМЕРТЕПЛО | 2022-12-05 | 1 | 2 | KS-1 | Л | прозрачный | 265 | 25 | 22 | 27 | +5/-0 | 29.4 | 16.8 | 263 | 742 | 0.2 | 0.2 |  |  | 42 |  | 10%
3181 | ПОЛИМЕРТЕПЛО | 2022-12-05 | 3 | 4 | KS-1 | Л | прозрачный | 380 | 25 | 22 | 27 | +5/-0 | 29.4 | 16.7 | 262 | 747 | 0.2 | 0.2 |  |  | 42 |  | 10%
3383 | МГУ | 2022-12-05 | 4 | 4 | KS-2 | СП | прозрачный | 740 | 60 | 56 | 64 | +5/-0 | 20.2 | 18.2 | 403 | 604 | 0.2 | 0.2 |  |  | 38 |  | 6.667%
3471 | Упак-Маркет | 2022-12-05 | 4 | 4 | KS-2 | СП | прозрачный | 740 | 40 | 36 | 43 | +5/-0 | 20.2 | 18 | 401 | 604 | 0.2 | 0.2 |  |  | 38 |  | 8.75%
3165 | МГУ | 2022-12-05 | 4 | 4 | KS-2 | КЖ | прозрачный | 740 | 80 | 74 | 86 | +5/-0 | 22.4 | 18.3 | 500 | 586 | 0.2 | 0.2 |  |  | 38 |  | 7.5%
3125 | МГУ | 2022-12-05 | 4 | 4 | KS-2 | СП | прозрачный | 800 | 70 | 65 | 75 | +5/-0 | 21.3 | 19.5 | 430 | 715 | 0.2 | 0.2 |  |  | 38 |  | 7.143%
79 | Адгезив-Полимер | 2022-12-05 | 4 | 2 | KS-2 | Адгезал | прозрачный | 1230 | 50 | 45 | 55 | +5/-0 | 18.2 | 14 | 361 | 643 | 0.2 | 0.2 |  |  | 38 |  | 10%
3268 | МГУ | 2022-12-05 | 2 | 4 | KS-2 | СП | прозрачный | 730 | 65 | 60 | 70 | +5/-0 | 18.4 | 17.7 | 455 | 802 | 0.2 | 0.2 |  |  | 38 |  | 7.692%
3385 | МГУ | 2022-12-05 | 2 | 4 | KS-2 | СП | прозрачный | 720 | 50 | 45 | 55 | +5/-0 | 22.3 | 18.3 | 430 | 650 | 0.2 | 0.2 |  |  | 38 |  | 10%
3085 | Упак-Маркет | 2022-12-05 | 2 | 4 | KS-2 | СП | прозрачный | 680 | 40 | 36 | 44 | +5/-0 | 21.1 | 16.9 | 290 | 616 | 0.2 | 0.2 |  |  | 38 |  | 10%
3479 | МГУ | 2022-12-06 | 3 | 2 | KS-2 | СП | прозрачный | 1290 | 40 | 36 | 44 | +5/-0 | 21.3 | 19.2 | 278 | 624 | 0.2 | 0.2 |  |  | 38 |  | 10%
58. |  | 2022-12-06 | 3 | 2 | KS-2 | СП | прозрачный | 1300 | 45 | 41 | 48 | +5/-0 | 20.4 | 16.1 | 336 | 570 | 0.2 | 0.2 |  |  | 38 |  | 7.778%
3083 | Упак-Маркет | 2022-12-06 | 2 | 4 | KS-2 | СП | прозрачный | 620 | 30 | 27 | 33 | +5/-0 | 24.2 | 16.7 | 219 | 588 | 0.2 | 0.2 |  |  | 38 |  | 10%
57. |  | 2022-12-06 | 2 | 2 | KS-2 | СП | прозрачный | 1220 | 45 | 42 | 48 | +5/-0 | 22.5 | 18.4 | 310 | 640 | 0.2 | 0.2 |  |  | 38 |  | 6.667%
3180 | ПОЛИМЕРТЕПЛО | 2022-12-07 | 3 | 4 | KS-1 | Л | прозрачный | 425 | 25 | 22 | 27 | +5/-0 | 30.5 | 20.2 | 256 | 706 | 0.2 | 0.2 |  |  | 42 |  | 10%
3178 | ПОЛИМЕРТЕПЛО | 2022-12-07 | 1 | 2 | KS-1 | Л | прозрачный | 540 | 25 | 22 | 27 | +5/-0 | 26.4 | 19.2 | 297 | 678 | 0.2 | 0.2 |  |  | 42 |  | 10%
3183 | ПОЛИМЕРТЕПЛО | 2022-12-07 | 1 | 2 | KS-1 | Л | прозрачный | 315 | 25 | 22 | 27 | +5/-0 | 27.7 | 18.9 | 322 | 688 | 0.2 | 0.2 |  |  | 42 |  | 10%
3184 | ПОЛИМЕРТЕПЛО | 2022-12-08 | 2 | 2 | KS-1 | Л | прозрачный | 265 | 25 | 22 | 27 | +5/-0 | 26.5 | 18.6 | 233 | 652 | 0.2 | 0.2 |  |  | 42 |  | 10%
3176 | ПОЛИМЕРТЕПЛО | 2022-12-08 | 2 | 2 | KS-1 | Л | прозрачный | 670 | 25 | 22 | 27 | +5/-0 | 27.3 | 19.6 | 235 | 714 | 0.2 | 0.2 |  |  | 42 |  | 10%
3384 | МГУ | 2022-12-08 | 2 | 4 | KS-2 | З | прозрачный | 760 | 50 | 46 | 54 | +5/-0 | 20.4 | 18.2 | 419 | 643 | 0.2 | 0.2 |  |  | 38 |  | 8%
3111 | Таурас-Пласт | 2022-12-08 | 2 | 4 | KS-2 | МЖ | прозрачный | 660 | 105 | 97 | 113 | +5/-0 | 21 | 20 | 599 | 804 | 0.2 | 0.2 |  |  | 38 |  | 7.619%
3464 | Таурас-Пласт | 2022-12-08 | 2 | 4 | KS-2 | МЖ | прозрачный | 610 | 90 | 83 | 97 | +5/-0 | 21 | 20.3 | 630 | 809 | 0.2 | 0.2 |  |  | 38 |  | 7.778%
3203 | Хоупак | 2022-12-08 | 2 | 4 | KS-2 | З | прозрачный | 570 | 40 | 36 | 44 | +5/-0 | 20.6 | 17.9 | 260 | 668 | 0.2 | 0.2 |  |  | 38 |  | 10%
3462 | Таурас-Пласт | 2022-12-08 | 1 | 4 | KS-2 | МЖ | прозрачный | 570 | 30 | 27 | 33 | +5/-0 | 25.2 | 16 | 250 | 600 | 0.2 | 0.2 |  |  | 38 |  | 10%
3177 | ПОЛИМЕРТЕПЛО | 2022-12-08 | 1 | 2 | KS-1 | Л | прозрачный | 585 | 25 | 22 | 27 | +5/-0 | 29 | 18.3 | 300 | 600 | 0.2 | 0.2 |  |  | 38 |  | 10%
78 | Адгезив-Полимер | 2022-12-09 | 1 | 2 | KS-2 | Адгезал | прозрачный | 1230 | 50 | 45 | 55 | +5/-0 | 18.3 | 13.9 | 362 | 640 | [6 empty] | 10%
3204 | Хоупак | 2022-12-09 | 2 | 2 | KS-1 | З | прозрачный | 890 | 40 | 36 | 44 | +5/-0 | 20 | 18 | 296 | 630 | 0.2 | 0.2 |  |  | 38 |  | 10%
3136 | ДЗГУ | 2022-12-09 | 2 | 2 | KS-2 | З | прозрачный | 1220 | 40 | 36 | 44 | +5/-0 | 20.7 | 17.8 | 250 | 626 | 0.2 | 0.2 |  |  | 38 |  | 10%
56. |  | 2022-12-09 | 2 | 4 | KS-2 | З | прозрачный | 770 | 80 | 74 | 86 | +5/-0 | 20 | 18.8 | 618 | 688 | 0.2 | 0.2 |  |  | 38 |  | 7.5%
3692 | ПОФ-Флексо | 2022-12-09 | 4 | 1 | KS-1 | Л3 (peel) | прозрачный | 880 | 60 | 56 | 64 | +5/-0 | 25 | 21.6 | 586 | 732 | 0.26 |  |  |  | 38 |  | 6.667%
3399 | Таурас-Пласт | 2022-12-09 | 4 | 3 | KS-1 | Л1 (peel) | прозрачный | 830 | 40 | 37 | 43 | +5/-0 | 24.6 | 16.7 | 208 | 618 | 0.2 | 0.2 |  |  | 38 |  | 7.5%
3713 | МГУ | 2022-12-10 | 1 | 8 | KS-1 | Л1 (peel) | прозрачный | 1220 | 50 | 46 | 54 | +5/-0 | 25 | 17.3 | 204 | 530 | 0.2 | 0.2 |  |  | 38 |  | 8%
3309 | Промполиграф ООО | 2022-12-11 | 4 | 8 | KS-1 | Л20 | прозрачный | 840 | 20 | 19 | 23 | +5/-0 | 24.4 | 16.3 | 137 | 521 | 0.22 | 0.18 |  |  | 40 |  | 10%
1984 | ПОЛИТАЙП | 2022-12-12 | 3 | 6 | KS-1 | Л | прозрачный | 820 | 25 | 23 | 27 | +5/-0 | 27.3 | 17.6 | 162 | 538 | 0.21 | 0.17 |  |  | 42 |  | 8%
3137 | ДЗГУ | 2022-12-10 | 1 | 10 | KS-2 | З | прозрачный | 1280 | 40 | 37 | 41 | +5/-0 | 22.1 | 19.2 | 291 | 537 | 0.2 | 0.18 |  |  | 38 |  | 5%
3334 | ДЗГУ | 2022-12-12 | 4 | 8 | KS-2 | З | прозрачный | 1180 | 60 | 58 | 63 | +5/-0 | 21.8 | 19.3 | 383 | 627 | 0.2 | 0.17 |  |  | 38 |  | 4.167%
2799 | МГУ | 2022-10-22 | 4 | 2 | KS-1 | КЖ | белый | 780 | 50 | 47 | 54 | +5/-0 | 22.2 | 18.1 | 372 | 640 | 0.2 | 0.2 |  |  | 38 |  | 7%
74. | НР Пак | 2022-12-14 | 2 | 18 | KS-2 | З | прозрачный | 820 | 40 | 39 | 43 | +5/-0 | 21.5 | 19.7 | 356 | 618 | 0.2 |  |  |  | 38 |  | 5%
3669 | ДЗГУ | 2022-12-13 | 2 | 2 | KS-2 | З | прозрачный | 1100 | 40 | 38 | 42 | +5/-0 | 22 | 17.2 | 299 | 613 | 0.2 | 0.2 |  |  | 38 |  | 5%
68 | Адгезив-Полимер | 2022-12-21 | 1 | 2 | KS-2 | Адгезал | прозрачный | 1520 | 50 | 45 | 55 | +5/-0 | 16.5 | 15.6 | 400 | 600 | [6 empty] | 10%
67 | Адгезив-Полимер | 2022-12-21 | 1 | 2 | KS-2 | Адгезал | прозрачный | 1240 | 50 | 45 | 55 | +5/-0 | 18.4 | 16.2 | 360 | 480 | [6 empty] | 10%
3188 | ПОЛИПАК | 2022-12-21 | 4 | 2 | KS-1 | Л | прозрачный | 870 | 25 | 22 | 27 | +5/-0 | 30 | 18.1 | 183 | 586 | 0.2 | 0.2 |  |  | 42 |  | 10%
1983 | ПОЛИТАЙП | 2022-12-21 | 4 | 4 | KS-1 | Л | прозрачный | 615 | 25 | 22 | 27 | +5/-0 | 21 | 17.3 | 256 | 521 | 0.2 | 0.2 |  |  | 42 |  | 10%
3362 | ДЗГУ | 2022-12-21 | 2 | 2 | KS-1 | З | прозрачный | 910 | 40 | 36 | 44 | +5/-0 | 21 | 17.5 | 280 | 619 | 0.2 | 0.2 |  |  | 38 |  | 10%
3478 | МГУ | 2022-12-21 | 1 | 2 | Tecom | СП | прозрачный | 1170 | 80 | 74 | 86 | +5/-0 | 20.1 | 19.6 | 538 | 773 | 0.2 | 0.2 |  |  | 38 |  | 7.5%
3691 | МГУ | 2022-12-21 | 3 | 2 | Tecom | СП | прозрачный | 1170 | 80 | 74 | 86 | +5/-0 | 19.1 | 18.4 | 514 | 751 | 0.2 | 0.2 |  |  | 38 |  | 7.5%
3512 | МГУ | 2022-12-21 | 4 | 2 | Tecom | СП | прозрачный | 920 | 110 | 101 | 118 | +5/-0 | 18.7 | 18.1 | 522 | 766 | 0.2 | 0.2 |  |  | 38 |  | 7.727%
3820 | ТИКО-ПЛАСТИК | 2022-12-21 | 4 | 2 | Tecom | СП | прозрачный | 1140 | 40 | 36 | 44 | +5/-0 | 23.7 | 19.8 | 303 | 731 | 0.2 | 0.2 |  |  | 38 |  | 10%
3543 | Принт-Дизайн | 2022-12-21 | 4 | 4 | Tecom | СП | прозрачный | 490 | 100 | 92 | 108 | +5/-0 | 19.5 | 18.2 | 566 | 739 | 0.2 | 0.2 |  |  | 38 |  | 8%
3737 | ТИКО-ПЛАСТИК | 2022-12-21 | 4 | 2 | Tecom | СП | прозрачный | 920 | 110 | 92 | 109 | +5/-0 | 19 | 18.1 | 602 | 833 | 0.2 | 0.2 |  |  | 38 |  | 7.727%
70 | Адгезив-Полимер | 2022-12-21 | 4 | 2 | KS-2 | Адгезал | прозрачный | 1520 | 50 | 45 | 55 | +5/-0 | 17 | 16.2 | 389 | 590 | [6 empty] | 10%
3585 | Таурас-Пласт | 2022-12-21 | 2 | 2 | Tecom | СП | прозрачный | 1070 | 50 | 45 | 54 | +5/-0 | 20.2 | 17.9 | 325 | 695 | 0.2 | 0.2 |  |  | 38 |  | 9%
69 | Адгезив-Полимер | 2022-12-22 | 3 | 2 | KS-2 | Адгезал | прозрачный | 1240 | 50 | 45 | 55 | +5/-0 | 18.2 | 16 | 362 | 488 | [6 empty] | 10%
71 | Адгезив-Полимер | 2022-12-22 | 4 | 2 | KS-2 | Адгезал | прозрачный | 1514 | 50 | 45 | 55 | +5/-0 | 21.3 | 17.9 | 355 | 581 | [6 empty] | 10%
72 | Адгезив-Полимер | 2022-12-22 | 1 | 2 | KS-2 | Адгезал | прозрачный | 1234 | 50 | 45 | 55 | +5/-0 | 18 | 14 | 400 | 502 | [6 empty] | 10%
65 | Адгезив-Полимер | 2022-12-22 | 3 | 2 | KS-2 | Адгезал | прозрачный | 1510 | 50 | 45 | 55 | +5/-0 | 18.2 | 22.3 | 480 | 600 | [6 empty] | 10%
75 | Адгезив-Полимер | 2022-12-22 | 2 | 2 | KS-2 | Адгезал | прозрачный | 1230 | 50 | 45 | 55 | +5/-0 | 17.9 | 14.5 | 360 | 635 | [6 empty] | 10%
3189 | ПОЛИПАК | 2022-12-22 | 2 | 2 | KS-1 | Л | прозрачный | 970 | 25 | 22 | 27 | +5/-0 | 28.4 | 19.3 | 186 | 589 | 0.2 | 0.17 |  |  | 42 |  | 10%
82 | Адгезив-Полимер | 2022-12-23 | 1 | 2 | KS-2 | Адгезал | прозрачный | 620 | 50 | 45 | 55 | +5/-0 | 21.6 | 15.8 | 393 | 470 |  |  |  |  | 40 |  | 10%
81 | Адгезив-Полимер | 2022-12-23 | 1 | 2 | KS-2 | Адгезал | прозрачный | 860 | 50 | 45 | 55 | +5/-0 | 21.6 | 15.8 | 393 | 470 |  |  |  |  | 40 |  | 10%
80 | Адгезив-Полимер | 2022-12-23 | 1 | 2 | KS-2 | Адгезал | прозрачный | 820 | 50 | 45 | 55 | +5/-0 | 21.5 | 13.1 | 349 | 410 |  |  |  |  | 40 |  | 10%
3604 | МГУ | 2022-12-26 | 4 | 2 | Tecom | КЖ | прозрачный | 1180 | 60 | 56 | 65 | +5/-0 | 22.3 | 17.5 | 256 | 340 | 0.2 | 0.2 | 49 |  | 38 |  | 7.5%
3603 | МГУ | 2022-12-26 | 2 | 2 | Tecom | СП | прозрачный | 900 | 40 | 36 | 43 | +5/-0 | 21.6 | 17.6 | 285 | 569 | 0.2 | 0.2 |  |  | 38 |  | 8.75%
3600 | МГУ | 2022-12-26 | 2 | 2 | Tecom | СП | прозрачный | 860 | 60 | 55 | 64 | +5/-0 | 18.7 | 18.3 | 408 | 800 | 0.2 | 0.2 |  |  | 38 |  | 7.5%
3446 | Таурас-Пласт | 2022-12-26 | 4 | 2 | Tecom | СП | белый | 1050 | 60 | 55 | 64 | +5/-0 | 19.9 | 17.8 | 322 | 692 | 0.2 | 0.2 | 50 |  | 38 |  | 7.5%
3473 | Упак-Маркет | 2022-12-26 | 2 | 4 | Tecom | СП | белый | 620 | 50 | 46 | 54 | +5/-0 | 20.3 | 16.9 | 404 | 573 | 0.2 | 0.2 | 50 |  | 38 |  | 8%
3475 | Упак-Маркет | 2022-12-26 | 1 | 2 | Tecom | СП | белый | 860 | 50 | 46 | 54 | +5/-0 | 18.9 | 16.9 | 384 | 557 | 0.2 | 0.2 | 50 |  | 38 |  | 8%
3474 | Упак-Маркет | 2022-12-26 | 1 | 2 | Tecom | СП | белый | 820 | 50 | 46 | 54 | +5/-0 | 18.8 | 16.3 | 385 | 554 | 0.2 | 0.2 | 51 |  | 38 |  | 8%
3828 | Хоупак | 2022-12-26 | 1 | 4 | Tecom | СП | белый | 580 | 60 | 56 | 65 | +5/-0 | 24.4 | 17 | 437 | 657 | 0.2 | 0.2 | 50 |  | 38 |  | 7.5%
3190 | ПОЛИПАК | 2022-12-26 | 2 | 2 | KS-1 | Л | прозрачный | 940 | 25 | 22 | 27 | +5/-0 | 26 | 17 | 263 | 562 | 0.2 | 0.17 |  |  | 42 |  | 10%
3362 | ДЗГУ | 2022-12-26 | 4 | 2 | KS-1 | З | прозрачный | 910 | 40 | 36 | 44 | +5/-0 | 21 | 17.5 | 280 | 660 | 0.2 | 0.2 |  |  | 38 |  | 10%
74 | Адгезив-Полимер | 2022-12-26 | 4 | 2 | KS-2 | Адгезал | прозрачный | 1510 | 50 | 45 | 55 | +5/-0 | 18.3 | 22.3 | 480 | 600 | [6 empty] | 10%
73 | Адгезив-Полимер | 2022-12-26 | 2 | 2 | KS-2 | Адгезал | прозрачный | 1250 | 50 | 45 | 55 | +5/-0 | 18 | 12.4 | 500 | 600 | [6 empty] | 10%
3699 | МГУ | 2022-12-26 | 4 | 4 | KS-2 | СП | прозрачный | 700 | 100 | 92 | 108 | +5/-0 | 21 | 20 | 599 | 804 | 0.2 | 0.2 |  |  | 38 |  | 8%
3607 | МГУ | 2022-12-26 | 4 | 2 | Tecom | МЖ | белый | 950 | 60 | 56 | 66 | +5/-0 | 19.6 | 19.2 | 415 | 738 | 0.2 | 0.2 | 49 |  | 38 |  | 8.333%
3361 | ДЗГУ | 2022-12-26 | 1 | 2 | KS-1 | З | прозрачный | 1070 | 40 | 37 | 44 | +5/-0 | 22.2 | 17.4 | 220 | 404 | 0.2 | 0.2 |  |  | 38 |  | 8.75%
3937 | ТиКО-ПЛАСТИК | 2022-12-26 | 4 | 2 | Tecom | З | прозрачный | 1120 | 50 | 46 | 54 | +5/-0 | 20.7 | 20.1 | 490 | 643 | 0.2 | 0.2 |  |  | 38 |  | 8%
3378 | ДЗГУ | 2022-12-26 | 1 | 2 | Tecom | З | прозрачный | 1220 | 40 | 37 | 43 | +5/-0 | 20.9 | 17.9 | 253 | 625 | 0.2 | 0.2 |  |  | 38 |  | 7.5%
3561 | Таурас-Пласт | 2022-12-26 | 1 | 4 | KS-2 | СП | прозрачный | 660 | 40 | 36 | 44 | +5/-0 | 21.4 | 17.5 | 276 | 573 | 0.2 | 0.2 |  |  | 38 |  | 10%
3563 | Таурас-Пласт | 2022-12-26 | 1 | 4 | KS-2 | СП | прозрачный | 790 | 40 | 37 | 44 | +5/-0 | 21.5 | 18.4 | 353 | 530 | 0.2 | 0.2 |  |  | 38 |  | 8.75%
3562 | Таурас-Пласт | 2022-12-26 | 4 | 4 | KS-2 | СП | прозрачный | 730 | 50 | 46 | 54 | +5/-0 | 22.4 | 20.1 | 322 | 561 | 0.2 | 0.2 |  |  | 38 |  | 8%
80. |  | 2022-12-27 | 3 | 2 | KS-2 | СП | прозрачный | 1340 | 30 | 27 | 33 | +5/-0 | 26 | 18.1 | 202 | 621 | 0.2 | 0.2 |  |  | 38 |  | 10%
3370 | ДЗГУ | 2022-12-27 | 3 | 2 | KS-2 | З | прозрачный | 1220 | 50 | 47 | 54 | +5/-0 | 22.1 | 20.2 | 378 | 771 | 0.2 | 0.2 |  |  | 38 |  | 7%
3368 | ДЗГУ | 2022-12-28 | 4 | 2 | KS-1 | З | прозрачный | 1020 | 50 | 46 | 54 | +5/-0 | 18.7 | 16.9 | 422 | 684 | 0.2 | 0.2 |  |  | 38 |  | 8%
3897 | Таурас-Пласт | 2022-12-28 | 4 | 2 | KS-1 | МЖ | прозрачный | 1030 | 50 | 47 | 54 | +5/-0 | 19.5 | 19 | 359 | 687 | 0.2 | 0.2 |  |  | 38 |  | 7%
3564 | Таурас-Пласт | 2022-12-28 | 3 | 4 | KS-2 | З | прозрачный | 660 | 90 | 83 | 97 | +5/-0 | 20 | 18.3 | 640 | 773 | 0.2 | 0.2 |  |  | 38 |  | 7.778%
3565 | Таурас-Пласт | 2022-12-28 | 3 | 4 | KS-2 | З | прозрачный | 650 | 60 | 55 | 64 | +5/-0 | 21.5 | 20.8 | 552 | 759 | 0.2 | 0.2 |  |  | 38 |  | 7.5%
3566 | Таурас-Пласт | 2022-12-28 | 3 | 4 | KS-2 | МЖ | прозрачный | 650 | 45 | 41 | 49 | +5/-0 | 22.3 | 19.2 | 450 | 646 | 0.2 | 0.2 |  |  | 38 |  | 8.889%
3569 | Таурас-Пласт | 2022-12-29 | 4 | 4 | KS-2 | МЖ | прозрачный | 730 | 90 | 83 | 97 | +5/-0 | 21.8 | 20 | 650 | 883 | 0.2 | 0.2 |  |  | 38 |  | 7.778%
3567 | Таурас-Пласт | 2022-12-29 | 4 | 2 | KS-2 | МЖ | прозрачный | 670 | 80 | 74 | 86 | +5/-0 | 22 | 20 | 705 | 773 | 0.2 | 0.2 |  |  | 38 |  | 7.5%
3344 | ДЗГУ | 2022-12-29 | 2 | 2 | Tecom | З | прозрачный | 1220 | 40 | 36 | 44 | +5/-0 | 20.4 | 18 | 255 | 625 | 0.2 | 0.2 |  |  | 38 |  | 10%
3570 | Таурас-Пласт | 2022-12-29 | 2 | 4 | KS-2 | МЖ | прозрачный | 730 | 60 | 56 | 64 | +5/-0 | 21.3 | 19.3 | 544 | 690 | 0.2 | 0.2 |  |  | 38 |  | 6.667%
3568 | Таурас-Пласт | 2022-12-29 | 2 | 4 | KS-1 | МЖ | прозрачный | 710 | 30 | 27 | 33 | +5/-0 | 27.2 | 19.8 | 301 | 603 | 0.2 | 0.2 |  |  | 38 |  | 10%
3895 | Таурас-Пласт | 2022-12-29 | 2 | 4 | KS-1 | МЖ | прозрачный | 470 | 45 | 41 | 49 | +5/-0 | 22.3 | 19 | 405 | 618 | 0.2 | 0.2 |  |  | 38 |  | 8.889%
3372 | ДЗГУ | 2022-12-30 | 3 | 2 | KS-2 | З | прозрачный | 1280 | 50 | 46 | 54 | +5/-0 | 21.7 | 20.6 | 410 | 710 | 0.2 | 0.2 |  |  | 38 |  | 8%
3669 | ДЗГУ | 2022-12-30 | 2 | 2 | KS-2 | З | прозрачный | 1100 | 40 | 36 | 44 | +5/-0 | 23.6 | 19.2 | 327 | 728 | 0.2 | 0.2 |  |  | 38 |  | 10%
3786 | Хоупак | 2022-12-30 | 2 | 2 | KS-1 | З | прозрачный | 890 | 40 | 36 | 44 | +5/-0 | 21.4 | 18.4 | 287 | 676 | 0.2 | 0.2 |  |  | 38 |  | 10%